## Mediciones de variables
Valores nominales
|  | Largo (mm) | 70 |  | Tiempo de medición con brazo: 158 minutos |  |  | 15:21 | 17:59:00 | [14 empty] | 17:59:00
|  | Ancho (mm) | 50 |  | Tiempo de medición de rugosidad: 7 horas, 420 minutos
|  | Altura (mm) | 5
tipo Pt (sin considerar diámetro de boquilla) | tipo Pt (considerando diámetro de boquilla) | Experimento no. | Temperatura de la boquilla (°C) | Altura de la capa (µm) | Altura de la capa (mm) | Velocidad de impresión (mm/s) | Diámetro de boquilla (mm) | Porcentaje de relleno (%) | Largo 1 (mm) | Largo 2 (mm) | Largo 3 (mm) | Largo_Promedio (mm) | Largo_Desv. Estándar (mm) | VernierLargo-Desviación dimensional (mm) | Ancho 1 (mm) | Ancho 2 (mm) | Ancho 3 (mm) | Ancho_Promedio (mm) | Ancho_Desv. Estándar (mm) | VernierAncho-Desviación dimensional (mm) | Altura 1 (mm) | Altura 2 (mm) | Altura 3 (mm) | Altura_Promedio (mm) | Altura_Desv. Estándar (mm) | VernierAltura-Desviación dimensional (mm) | BrazoLargo (mm) | BrazoLargo-Desviación dimensional (mm) | BrazoAncho (mm) | BrazoAncho-Desviación dimensional (mm) | BrazoAltura (mm) | BrazoAltura-Desviación dimensional (mm) | Ra 0,8 d (μm) | Ra 0,8 i (μm) | Ra_0,8Promedio (μm) | Ra_0,8Desv. Estándar (μm) | Ra 2,5 d (μm) | Ra 2,5 i (μm) | Ra_2,5Promedio (μm) | Ra_2,5Desv. Estándar (μm) | Rq 0,8 d (μm) | Rq 0,8 i (μm) | Rq_0,8Promedio (μm) | Rq_0,8Desv. Estándar (μm) | Rq 2,5 d (μm) | Rq 2,5 i (μm) | Rq_2,5Promedio (μm) | Rq_2,5Desv. Estándar (μm) | Rz 0,8 d (μm) | Rz 0,8 i (μm) | Rz_0,8Promedio (μm) | Rz_0,8Desv. Estándar (μm) | Rz 2,5 d (μm) | Rz 2,5 i (μm) | Rz_2,5Promedio (μm) | Rz_2,5Desv. Estándar (μm) | T_ini (°C) | T_mid (°C) | T_fin (°C) | T_media (°C) | T_desv (°C) | HR_ini | HR_mid | HR_fin | HR_media | HR_desv | Tiempo estimado de impresión (min) | Tiempo real de impresión (min) | Tiempo de enfriamiento (min) | Tiempo de medición y toma de datos (vernier) (min) | Tiempo total | Consumo de material (g) | Consumo de material (m) | Consumo de material (cm3) | Fecha de impresión | Operador | Observaciones
1 | 1 | 1 | 210 | 200 | 0.2 | 30 | 0.3 | 30 | 69.83 | 69.82 | 69.84 | 69.83 | 0.01 | 0.17 | 49.83 | 49.75 | 49.81 | 49.79667 | 0.04163332 | 0.2033333 | 4.97 | 4.99 | 4.98 | 4.98 | 0.01 | 0.02 | 69.7078 | 0.2922 | 49.676 | 0.324 | 4.7826 | 0.2174 | 6.859 | 6.214 | 6.5365 | 0.4560839 | 7.257 | 7.12 | 7.1885 | 0.09687363 | 7.67 | 7.064 | 7.367 | 0.4285067 | 8.587 | 8.126 | 8.3565 | 0.3259762 | 25.768 | 25.285 | 25.5265 | 0.3415326 | 36.231 | 30.152 | 33.1915 | 4.298502 | 25.1 | 26.2 | 25.5 | 25.6 | 0.5567764 | 68% | 63% | 64% | 65% | 2.646% | 68 | 71 | 5 | 2 | 78 | 13.03 | 4.37 | 10.51 | 2025-12-02 | Cui Zhong
-1 | -1 | 2 | 190 | 150 | 0.15 | 75 | 0.4 | 20 | 69.8 | 69.78 | 69.81 | 69.79667 | 0.01527525 | 0.2033333 | 49.73 | 49.74 | 49.76 | 49.74333 | 0.01527525 | 0.2566667 | 5.03 | 5.05 | 5.02 | 5.033333 | 0.01527525 | 0.03333333 | 69.6019 | 0.3981 | 49.5553 | 0.4447 | 5.4961 | 0.4961 | 6.02 | 5.436 | 5.728 | 0.4129504 | 7.44 | 8.479 | 7.9595 | 0.7346839 | 8.907 | 7.853 | 8.38 | 0.7452905 | 10.853 | 12.069 | 11.461 | 0.8598418 | 48.342 | 38.953 | 43.6475 | 6.639026 | 60.903 | 63.468 | 62.1855 | 1.813729 | 24.9 | 25.5 | 25.5 | 25.3 | 0.3464102 | 68% | 66% | 67% | 67% | 1% | 30 | 34 | 5 | 2 | 41 | 10.39 | 3.48 | 8.38 | 2025-12-02 | Cui Zhong
1 | 1 | 3 | 190 | 200 | 0.2 | 30 | 0.5 | 10 | 69.81 | 69.82 | 69.82 | 69.81667 | 0.005773503 | 0.1833333 | 49.78 | 49.79 | 49.78 | 49.78333 | 0.005773503 | 0.2166667 | 5.03 | 5.03 | 5.02 | 5.026667 | 0.005773503 | 0.02666667 | 69.7709 | 0.2291 | 49.4646 | 0.5354 | 5.0415 | 0.0415 | 4.899 | 5.666 | 5.2825 | 0.5423509 | 4.915 | 5.11 | 5.0125 | 0.1378858 | 5.628 | 6.749 | 6.1885 | 0.7926667 | 6.133 | 6.157 | 6.145 | 0.01697056 | 19.998 | 25.17 | 22.584 | 3.657156 | 28.401 | 27.455 | 27.928 | 0.668923 | 25.3 | 25.7 | 25.5 | 25.5 | 0.2 | 68% | 68% | 67% | 67.67% | 0.5774% | 53 | 57 | 5 | 2 | 64 | 10.36 | 3.47 | 8.35 | 2025-12-02 | Cui Zhong
-1 | -1 | 4 | 200 | 200 | 0.2 | 75 | 0.4 | 20 | 69.8 | 69.73 | 69.79 | 69.77333 | 0.03785939 | 0.2266667 | 49.69 | 49.68 | 49.7 | 49.69 | 0.01 | 0.31 | 5.01 | 5.03 | 5 | 5.013333 | 0.01527525 | 0.01333333 | 69.6298 | 0.3702 | 49.6182 | 0.3818 | 5.2335 | 0.2335 | 7.115 | 5.852 | 6.4835 | 0.8930759 | 7.855 | 7.394 | 7.6245 | 0.3259762 | 8.314 | 7.339 | 7.8265 | 0.6894291 | 9.35 | 9.013 | 9.1815 | 0.238295 | 32.876 | 36.379 | 34.6275 | 2.476995 | 38.471 | 39.511 | 38.991 | 0.7353911 | 25.1 | 25.4 | 25.4 | 25.3 | 0.1732051 | 68% | 67% | 66% | 67% | 1% | 27 | 33 | 5 | 2 | 40 | 11.7 | 3.92 | 9.44 | 2025-12-02 | Cui Zhong
1 | 1 | 5 | 190 | 100 | 0.1 | 120 | 0.5 | 10 | 69.87 | 69.85 | 69.86 | 69.86 | 0.01 | 0.14 | 49.81 | 49.8 | 49.8 | 49.80333 | 0.005773503 | 0.1966667 | 5.09 | 5.1 | 5.09 | 5.093333 | 0.005773503 | 0.09333333 | 69.8191 | 0.1809 | 49.2746 | 0.7254 | 5.5526 | 0.5526 | 3.266 | 7.663 | 5.4645 | 3.109149 | 3.306 | 3.062 | 3.184 | 0.1725341 | 4.141 | 10.71 | 7.4255 | 4.644984 | 4.366 | 4.224 | 4.295 | 0.1004092 | 21.142 | 47.399 | 34.2705 | 18.5665 | 25.754 | 26.448 | 26.101 | 0.4907321 | 25.1 | 25.5 | 25.5 | 25.36667 | 0.2309401 | 67% | 66% | 67% | 66.67% | 0.5774% | 25 | 28 | 5 | 2 | 35 | 8.61 | 2.89 | 6.94 | 2025-12-02 | Cui Zhong
1 | 1 | 6 | 190 | 100 | 0.1 | 120 | 0.3 | 10 | 69.88 | 69.9 | 69.91 | 69.89667 | 0.01527525 | 0.1033333 | 49.86 | 49.84 | 49.89 | 49.86333 | 0.02516611 | 0.1366667 | 5.08 | 5.06 | 5.09 | 5.076667 | 0.01527525 | 0.07666667 | 69.6967 | 0.3033 | 49.4514 | 0.5486 | 5.2291 | 0.2291 | 3.062 | 2.556 | 2.809 | 0.357796 | 4.33 | 3.833 | 4.0815 | 0.3514321 | 4.208 | 3.89 | 4.049 | 0.22486 | 5.906 | 4.969 | 5.4375 | 0.6625591 | 25.182 | 23.482 | 24.332 | 1.202082 | 36.307 | 28.911 | 32.609 | 5.229762 | 24.9 | 25.7 | 25.5 | 25.36667 | 0.4163332 | 68% | 67% | 67% | 67.33% | 0.5774% | 25 | 29 | 5 | 2 | 36 | 8.61 | 2.89 | 6.94 | 2025-12-02 | Cui Zhong
1 | 1 | 7 | 190 | 100 | 0.1 | 30 | 0.3 | 10 | 69.81 | 69.85 | 69.84 | 69.83333 | 0.02081666 | 0.1666667 | 49.73 | 49.77 | 49.76 | 49.75333 | 0.02081666 | 0.2466667 | 5.06 | 5.08 | 5.05 | 5.063333 | 0.01527525 | 0.06333333 | 69.7951 | 0.2049 | 49.3587 | 0.6413 | 5.0448 | 0.0448 | 2.789 | 3.373 | 3.081 | 0.4129504 | 2.773 | 2.636 | 2.7045 | 0.09687363 | 4.469 | 5.261 | 4.865 | 0.5600286 | 4.034 | 3.839 | 3.9365 | 0.1378858 | 25.323 | 23.494 | 24.4085 | 1.293298 | 26.979 | 24.436 | 25.7075 | 1.798173 | 24.9 | 25.5 | 25.4 | 25.26667 | 0.321455 | 69% | 67% | 66% | 67.33% | 1.528% | 81 | 85 | 5 | 2 | 92 | 8.61 | 2.89 | 6.94 | 2025-12-02 | Cui Zhong
1 | 1 | 8 | 210 | 100 | 0.1 | 30 | 0.3 | 30 | 69.84 | 69.85 | 69.88 | 69.85667 | 0.02081666 | 0.1433333 | 49.77 | 49.79 | 49.81 | 49.79 | 0.02 | 0.21 | 5.08 | 5.1 | 5.09 | 5.09 | 0.01 | 0.09 | 69.653 | 0.347 | 49.717 | 0.283 | 4.9974 | 0.0026 | 7.547 | 8.007 | 7.777 | 0.3252691 | 7.097 | 4.936 | 6.0165 | 1.528058 | 10.977 | 11.411 | 11.194 | 0.3068843 | 9.642 | 7.622 | 8.632 | 1.428356 | 46.542 | 47.403 | 46.9725 | 0.6088189 | 47.943 | 39.828 | 43.8855 | 5.738172 | 24.4 | 25.6 | 25.5 | 25.16667 | 0.6658328 | 70% | 66% | 70% | 68.67% | 2.309% | 113 | 117 | 5 | 2 | 124 | 11.67 | 3.91 | 9.41 | 2025-12-02 | Cui Zhong
1 | 1 | 9 | 190 | 100 | 0.1 | 120 | 0.3 | 30 | 69.99 | 69.96 | 69.91 | 69.95333 | 0.04041452 | 0.04666667 | 49.93 | 49.92 | 49.92 | 49.92333 | 0.005773503 | 0.07666667 | 5.11 | 5.12 | 5.09 | 5.106667 | 0.01527525 | 0.1066667 | 69.8206 | 0.1794 | 49.2598 | 0.7402 | 5.4104 | 0.4104 | 3.509 | 2.105 | 2.807 | 0.9927779 | 3.255 | 3.204 | 3.2295 | 0.03606245 | 4.933 | 3.259 | 4.096 | 1.183697 | 4.259 | 4.277 | 4.268 | 0.01272792 | 27.275 | 21.08 | 24.1775 | 4.380527 | 27.863 | 27.576 | 27.7195 | 0.2029396 | 25.5 | 25.5 | 25.4 | 25.46667 | 0.05773503 | 70% | 67% | 66% | 67.67% | 2.082% | 34 | 37 | 5 | 2 | 44 | 11.67 | 3.91 | 9.41 | 2025-12-02 | Cui Zhong
1 | 1 | 10 | 190 | 100 | 0.1 | 30 | 0.5 | 10 | 69.84 | 69.86 | 69.85 | 69.85 | 0.01 | 0.15 | 49.82 | 49.79 | 49.78 | 49.79667 | 0.02081666 | 0.2033333 | 5.04 | 5.05 | 5.03 | 5.04 | 0.01 | 0.04 | 70.0211 | 0.0211 | 49.2487 | 0.7513 | 4.7848 | 0.2152 | 2.406 | 2.522 | 2.464 | 0.08202439 | 2.462 | 3.059 | 2.7605 | 0.4221427 | 3.517 | 4.223 | 3.87 | 0.4992174 | 3.188 | 3.891 | 3.5395 | 0.4970961 | 19.625 | 22.052 | 20.8385 | 1.716148 | 21.797 | 22.699 | 22.248 | 0.6378103 | 25.4 | 25.5 | 25.7 | 25.53333 | 0.1527525 | 67% | 66% | 65% | 66% | 1% | 81 | 83 | 5 | 2 | 90 | 8.61 | 2.89 | 6.94 | 2025-12-02 | Cui Zhong
1 | 1 | 11 | 190 | 200 | 0.2 | 120 | 0.3 | 30 | 69.7 | 69.72 | 69.72 | 69.71333 | 0.01154701 | 0.2866667 | 49.82 | 49.76 | 49.81 | 49.79667 | 0.0321455 | 0.2033333 | 5.04 | 5.04 | 5.03 | 5.036667 | 0.005773503 | 0.03666667 | 69.5964 | 0.4036 | 49.2666 | 0.7334 | 4.8254 | 0.1746 | 5.979 | 6.225 | 6.102 | 0.1739483 | 6.452 | 7.626 | 7.039 | 0.8301434 | 7.445 | 7.038 | 7.2415 | 0.2877925 | 7.591 | 9.456 | 8.5235 | 1.318754 | 29.954 | 25.049 | 27.5015 | 3.468359 | 30.642 | 39.153 | 34.8975 | 6.018186 | 25.7 | 25.4 | 25.5 | 25.53333 | 0.1527525 | 67% | 65% | 65% | 65.67% | 1.155% | 21 | 25 | 5 | 2 | 32 | 13.03 | 4.37 | 10.51 | 2025-12-02 | Cui Zhong
-1 | -1 | 12 | 200 | 150 | 0.15 | 120 | 0.4 | 20 | 69.76 | 69.76 | 69.82 | 69.78 | 0.03464102 | 0.22 | 49.69 | 49.71 | 49.7 | 49.7 | 0.01 | 0.3 | 5.08 | 5.08 | 5.09 | 5.083333 | 0.005773503 | 0.08333333 | 69.7258 | 0.2742 | 49.3546 | 0.6454 | 5.288 | 0.288 | 7.152 | 6.402 | 6.777 | 0.5303301 | 8.078 | 8.384 | 8.231 | 0.2163747 | 8.664 | 8.419 | 8.5415 | 0.1732412 | 9.838 | 10.383 | 10.1105 | 0.3853732 | 36.547 | 37.366 | 36.9565 | 0.5791205 | 45.192 | 43.079 | 44.1355 | 1.494117 | 25.4 | 25.5 | 25.6 | 25.5 | 0.1 | 67% | 67% | 67% | 67% | 0% | 22 | 25 | 5 | 2 | 32 | 10.39 | 3.48 | 8.38 | 2025-12-02 | Cui Zhong
-1 | -1 | 13 | 210 | 150 | 0.15 | 75 | 0.4 | 20 | 69.79 | 69.78 | 69.75 | 69.77333 | 0.02081666 | 0.2266667 | 49.75 | 49.73 | 49.75 | 49.74333 | 0.01154701 | 0.2566667 | 5.01 | 5.04 | 5.02 | 5.023333 | 0.01527525 | 0.02333333 | 70.1371 | 0.1371 | 49.3778 | 0.6222 | 5.6471 | 0.6471 | 6.104 | 5.299 | 5.7015 | 0.569221 | 8.305 | 7.617 | 7.961 | 0.4864895 | 9.163 | 8.044 | 8.6035 | 0.7912525 | 11.898 | 10.877 | 11.3875 | 0.721956 | 48.025 | 40.512 | 44.2685 | 5.312493 | 66.625 | 61.27 | 63.9475 | 3.786557 | 25.5 | 25.7 | 25.8 | 25.66667 | 0.1527525 | 67% | 67% | 66% | 66.67% | 0.5774% | 30 | 34 | 5 | 2 | 41 | 10.39 | 3.48 | 8.38 | 2025-12-02 | Cui Zhong
1 | 1 | 14 | 210 | 100 | 0.1 | 120 | 0.5 | 10 | 69.76 | 69.84 | 69.8 | 69.8 | 0.04 | 0.2 | 49.73 | 49.76 | 49.74 | 49.74333 | 0.01527525 | 0.2566667 | 5 | 5.02 | 5.02 | 5.013333 | 0.01154701 | 0.01333333 | 69.7357 | 0.2643 | 49.5845 | 0.4155 | 5.0343 | 0.0343 | 5.09 | 3.506 | 4.298 | 1.120057 | 4.159 | 4.281 | 4.22 | 0.08626703 | 7.564 | 5.56 | 6.562 | 1.417042 | 5.806 | 5.735 | 5.7705 | 0.05020458 | 41.105 | 30.39 | 35.7475 | 7.576649 | 37.152 | 33.482 | 35.317 | 2.595082 | 22.8 | 24.3 | 25.2 | 24.1 | 1.212436 | 79% | 72% | 68% | 73% | 5.568% | 25 | 29 | 5 | 2 | 36 | 8.61 | 2.89 | 6.94 | 2025-12-03 | Cui Zhong
1 | 1 | 15 | 210 | 100 | 0.1 | 30 | 0.3 | 10 | 69.86 | 69.84 | 69.82 | 69.84 | 0.02 | 0.16 | 49.77 | 49.76 | 49.76 | 49.76333 | 0.005773503 | 0.2366667 | 5.02 | 5.03 | 5.02 | 5.023333 | 0.005773503 | 0.02333333 | 70.0142 | 0.0142 | 49.3794 | 0.6206 | 5.5209 | 0.5209 | 2.657 | 2.162 | 2.4095 | 0.3500179 | 2.973 | 4.925 | 3.949 | 1.380272 | 3.795 | 3.175 | 3.485 | 0.4384062 | 4.116 | 6.208 | 5.162 | 1.479267 | 22.352 | 17.867 | 20.1095 | 3.171374 | 26.012 | 33.49 | 29.751 | 5.287745 | 25.1 | 25.5 | 25.2 | 25.26667 | 0.2081666 | 68% | 65% | 66% | 66.33% | 1.528% | 81 | 85 | 5 | 2 | 92 | 8.61 | 2.89 | 6.94 | 2025-12-03 | Cui Zhong
1 | 1 | 16 | 210 | 200 | 0.2 | 120 | 0.3 | 30 | 69.71 | 69.68 | 69.69 | 69.69333 | 0.01527525 | 0.3066667 | 49.68 | 49.71 | 49.67 | 49.68667 | 0.02081666 | 0.3133333 | 5.01 | 5 | 5.02 | 5.01 | 0.01 | 0.01 | 69.7426 | 0.2574 | 49.3733 | 0.6267 | 5.6588 | 0.6588 | 7.273 | 6.508 | 6.8905 | 0.5409367 | 8.018 | 7.809 | 7.9135 | 0.1477853 | 8.416 | 7.526 | 7.971 | 0.629325 | 9.185 | 8.987 | 9.086 | 0.1400071 | 30.068 | 29.005 | 29.5365 | 0.7516545 | 35.606 | 34.839 | 35.2225 | 0.5423509 | 25.2 | 25.3 | 25.3 | 25.26667 | 0.05773503 | 67% | 67% | 67% | 67% | 0% | 21 | 25 | 5 | 2 | 32 | 13.03 | 4.37 | 10.51 | 2025-12-03 | Cui Zhong
1 | 1 | 17 | 210 | 100 | 0.1 | 120 | 0.5 | 30 | 69.85 | 69.89 | 69.84 | 69.86 | 0.02645751 | 0.14 | 49.85 | 49.86 | 49.88 | 49.86333 | 0.01527525 | 0.1366667 | 5.05 | 5.06 | 5.07 | 5.06 | 0.01 | 0.06 | 69.7835 | 0.2165 | 49.2644 | 0.7356 | 5.8668 | 0.8668 | 3.923 | 3.851 | 3.887 | 0.05091169 | 2.879 | 2.982 | 2.9305 | 0.072832 | 6.337 | 5.881 | 6.109 | 0.3224407 | 3.755 | 4.108 | 3.9315 | 0.2496087 | 37.842 | 32.398 | 35.12 | 3.849489 | 23.327 | 26.588 | 24.9575 | 2.305875 | 25.3 | 25.5 | 25.6 | 25.46667 | 0.1527525 | 67% | 66% | 65% | 66% | 1% | 34 | 37 | 5 | 2 | 44 | 11.67 | 3.91 | 9.41 | 2025-12-03 | Cui Zhong
1 | 1 | 18 | 210 | 200 | 0.2 | 30 | 0.5 | 10 | 69.71 | 69.77 | 69.74 | 69.74 | 0.03 | 0.26 | 49.73 | 49.7 | 49.75 | 49.72667 | 0.02516611 | 0.2733333 | 4.98 | 4.98 | 4.99 | 4.983333 | 0.005773503 | 0.01666667 | 69.9431 | 0.0569 | 49.1778 | 0.8222 | 5.2577 | 0.2577 | 7.149 | 7.259 | 7.204 | 0.07778175 | 5.615 | 7.327 | 6.471 | 1.210567 | 8.084 | 8.262 | 8.173 | 0.125865 | 7.31 | 8.34 | 7.825 | 0.72832 | 28.269 | 30.948 | 29.6085 | 1.894339 | 39.791 | 31.767 | 35.779 | 5.673825 | 24.9 | 25.5 | 25.4 | 25.26667 | 0.321455 | 66% | 64% | 68% | 66% | 2% | 53 | 56 | 5 | 2 | 63 | 10.36 | 3.47 | 8.35 | 2025-12-03 | Cui Zhong
-1 | -1 | 19 | 200 | 150 | 0.15 | 75 | 0.4 | 10 | 69.72 | 69.74 | 69.74 | 69.73333 | 0.01154701 | 0.2666667 | 49.66 | 49.68 | 49.72 | 49.68667 | 0.0305505 | 0.3133333 | 4.96 | 4.97 | 4.96 | 4.963333 | 0.005773503 | 0.03666667 | 69.8187 | 0.1813 | 49.2909 | 0.7091 | 5.3031 | 0.3031 | 6.333 | 5.443 | 5.888 | 0.629325 | 7.709 | 7.172 | 7.4405 | 0.3797163 | 8.774 | 8.2 | 8.487 | 0.4058793 | 10.535 | 9.154 | 9.8445 | 0.9765145 | 43.052 | 44.209 | 43.6305 | 0.8181225 | 54.557 | 46.249 | 50.403 | 5.874643 | 25.6 | 25.5 | 25.6 | 25.56667 | 0.05773503 | 65% | 66% | 65% | 65.33% | 0.5774% | 26 | 30 | 5 | 2 | 37 | 8.88 | 2.98 | 7.16 | 2025-12-03 | Cui Zhong
1 | 1 | 20 | 210 | 100 | 0.1 | 30 | 0.5 | 10 | 69.81 | 69.8 | 69.81 | 69.80667 | 0.005773503 | 0.1933333 | 49.76 | 49.78 | 49.76 | 49.76667 | 0.01154701 | 0.2333333 | 5 | 5.01 | 5.02 | 5.01 | 0.01 | 0.01 | 69.7861 | 0.2139 | 49.2554 | 0.7446 | 6.0836 | 1.0836 | 3.352 | 3.32 | 3.336 | 0.02262742 | 3.96 | 4.999 | 4.4795 | 0.7346839 | 3.821 | 3.89 | 3.8555 | 0.04879037 | 4.615 | 5.959 | 5.287 | 0.9503515 | 14.258 | 15.302 | 14.78 | 0.7382195 | 21.18 | 21.564 | 21.372 | 0.271529 | 25.3 | 25.7 | 25.3 | 25.43333 | 0.2309401 | 69% | 66% | 67% | 67.33% | 1.528% | 81 | 84 | 5 | 2 | 91 | 8.61 | 2.89 | 6.94 | 2025-12-03 | Cui Zhong
1 | 1 | 21 | 190 | 100 | 0.1 | 30 | 0.3 | 30 | 69.84 | 69.84 | 69.82 | 69.83333 | 0.01154701 | 0.1666667 | 49.77 | 49.81 | 49.82 | 49.8 | 0.02645751 | 0.2 | 5.07 | 5.07 | 5.08 | 5.073333 | 0.005773503 | 0.07333333 | 69.8083 | 0.1917 | 49.6467 | 0.3533 | 5.8227 | 0.8227 | 5.138 | 4.978 | 5.058 | 0.1131371 | 4.357 | 5.502 | 4.9295 | 0.8096373 | 8.293 | 7.539 | 7.916 | 0.5331585 | 6.748 | 8.622 | 7.685 | 1.325118 | 41.115 | 32.022 | 36.5685 | 6.429722 | 35.398 | 50.486 | 42.942 | 10.66883 | 20.8 | 25 | 25.1 | 23.63333 | 2.454248 | 77% | 62% | 65% | 68% | 7.937% | 113 | 117 | 5 | 2 | 124 | 11.67 | 3.91 | 9.41 | 2025-12-04 | Cui Zhong
1 | 1 | 22 | 210 | 200 | 0.2 | 120 | 0.5 | 30 | 69.71 | 69.71 | 69.7 | 69.70667 | 0.005773503 | 0.2933333 | 49.67 | 49.66 | 49.69 | 49.67333 | 0.01527525 | 0.3266667 | 5.01 | 5.02 | 5.04 | 5.023333 | 0.01527525 | 0.02333333 | 70.3827 | 0.3827 | 49.564 | 0.436 | 5.65 | 0.65 | 6.661 | 6.321 | 6.491 | 0.2404163 | 7.929 | 8.067 | 7.998 | 0.09758074 | 7.721 | 7.432 | 7.5765 | 0.2043539 | 9.12 | 9.525 | 9.3225 | 0.2863782 | 28.778 | 28.852 | 28.815 | 0.0523259 | 33.777 | 38.49 | 36.1335 | 3.332594 | 24.3 | 25.4 | 25.1 | 24.93333 | 0.5686241 | 66% | 64% | 65% | 65% | 1% | 21 | 25 | 5 | 2 | 32 | 13.03 | 4.37 | 10.51 | 2025-12-04 | Cui Zhong
1 | 1 | 23 | 210 | 200 | 0.2 | 120 | 0.3 | 10 | 69.65 | 69.66 | 69.7 | 69.67 | 0.02645751 | 0.33 | 49.68 | 49.64 | 49.7 | 49.67333 | 0.0305505 | 0.3266667 | 5.03 | 5.04 | 5.06 | 5.043333 | 0.01527525 | 0.04333333 | 69.9464 | 0.0536 | 49.1411 | 0.8589 | 4.8072 | 0.1928 | 6.771 | 6.381 | 6.576 | 0.2757716 | 7.705 | 7.66 | 7.6825 | 0.03181981 | 7.666 | 7.161 | 7.4135 | 0.3570889 | 8.808 | 8.756 | 8.782 | 0.03676955 | 26.697 | 25.286 | 25.9915 | 0.9977277 | 33.65 | 31.76 | 32.705 | 1.336432 | 23.8 | 24.3 | 24.9 | 24.33333 | 0.5507571 | 67% | 65% | 63% | 65% | 2% | 17 | 21 | 5 | 2 | 28 | 10.36 | 3.47 | 8.35 | 2025-12-04 | Cui Zhong
1 | 1 | 24 | 210 | 200 | 0.2 | 120 | 0.5 | 10 | 69.66 | 69.67 | 69.7 | 69.67667 | 0.02081666 | 0.3233333 | 49.65 | 49.68 | 49.67 | 49.66667 | 0.01527525 | 0.3333333 | 5.05 | 5 | 5.01 | 5.02 | 0.02645751 | 0.02 | 69.6314 | 0.3686 | 49.1995 | 0.8005 | 6.3263 | 1.3263 | 6.812 | 6.741 | 6.7765 | 0.05020458 | 7.117 | 7.387 | 7.252 | 0.1909188 | 7.709 | 7.617 | 7.663 | 0.06505382 | 8.251 | 8.444 | 8.3475 | 0.1364716 | 28.751 | 27.76 | 28.2555 | 0.7007428 | 31.304 | 31.985 | 31.6445 | 0.4815397 | 24.4 | 24.7 | 25.2 | 24.76667 | 0.4041452 | 64% | 64% | 62% | 63.33% | 1.155% | 17 | 21 | 5 | 2 | 28 | 10.36 | 3.47 | 8.35 | 2025-12-04 | Cui Zhong
1 | 1 | 25 | 210 | 200 | 0.2 | 30 | 0.3 | 10 | 69.77 | 69.8 | 69.78 | 69.78333 | 0.01527525 | 0.2166667 | 49.83 | 49.83 | 49.78 | 49.81333 | 0.02886751 | 0.1866667 | 5 | 4.99 | 5 | 4.996667 | 0.005773503 | 0.003333333 | 70.5657 | 0.5657 | 49.7429 | 0.2571 | 5.9424 | 0.9424 | 7.284 | 7.047 | 7.1655 | 0.1675843 | 7.873 | 7.539 | 7.706 | 0.2361737 | 8.222 | 7.929 | 8.0755 | 0.2071823 | 9.129 | 8.568 | 8.8485 | 0.3966869 | 28.53 | 26.679 | 27.6045 | 1.308855 | 38.437 | 32.078 | 35.2575 | 4.496492 | 25 | 25.5 | 25.4 | 25.3 | 0.2645751 | 62% | 62% | 65% | 63% | 1.732% | 53 | 57 | 5 | 2 | 64 | 10.36 | 3.47 | 8.35 | 2025-12-04 | Cui Zhong
0 | -1 | 26 | 200 | 150 | 0.15 | 75 | 0.5 | 20 | 69.8 | 69.84 | 69.86 | 69.83333 | 0.0305505 | 0.1666667 | 49.73 | 49.73 | 49.79 | 49.75 | 0.03464102 | 0.25 | 5.05 | 5.06 | 5.04 | 5.05 | 0.01 | 0.05 | 69.8292 | 0.1708 | 49.5222 | 0.4778 | 4.9832 | 0.0168 | 8.648 | 7.58 | 8.114 | 0.75519 | 10.905 | 11.184 | 11.0445 | 0.1972828 | 13.162 | 12.087 | 12.6245 | 0.7601398 | 14.948 | 15.458 | 15.203 | 0.3606245 | 62.243 | 58.243 | 60.243 | 2.828427 | 78.962 | 71.122 | 75.042 | 5.543717 | 25.3 | 26 | 25.3 | 25.53333 | 0.4041452 | 66% | 65% | 65% | 65.33% | 0.5774% | 30 | 34 | 5 | 2 | 41 | 10.39 | 3.48 | 8.38 | 2025-12-04 | Cui Zhong
1 | 1 | 27 | 210 | 200 | 0.2 | 30 | 0.5 | 30 | 69.78 | 69.81 | 69.81 | 69.8 | 0.01732051 | 0.2 | 49.78 | 49.75 | 49.81 | 49.78 | 0.03 | 0.22 | 5 | 5 | 5.02 | 5.006667 | 0.01154701 | 0.006666667 | 69.7789 | 0.2211 | 51.2364 | 1.2364 | 5.5603 | 0.5603 | 6.461 | 6.19 | 6.3255 | 0.1916259 | 7.845 | 7.285 | 7.565 | 0.3959798 | 7.89 | 7.159 | 7.5245 | 0.5168951 | 9.229 | 8.345 | 8.787 | 0.6250824 | 35.044 | 27.42 | 31.232 | 5.390982 | 36.505 | 31.861 | 34.183 | 3.283804 | 24.3 | 25.6 | 25.3 | 25.06667 | 0.6806859 | 68% | 63% | 63% | 64.67% | 2.887% | 68 | 72 | 5 | 2 | 79 | 13.03 | 4.37 | 10.51 | 2025-12-04 | Cui Zhong
1 | 1 | 28 | 210 | 100 | 0.1 | 30 | 0.5 | 30 | 69.91 | 69.9 | 69.92 | 69.91 | 0.01 | 0.09 | 49.82 | 49.83 | 49.84 | 49.83 | 0.01 | 0.17 | 5.04 | 5.05 | 5.06 | 5.05 | 0.01 | 0.05 | 69.7684 | 0.2316 | 49.6021 | 0.3979 | 5.0882 | 0.0882 | 8.014 | 0,223/1,274 | 8.014 | #DIV/0! | 5.555 | 5.465 | 5.51 | 0.06363961 | 11.5 | 0,384/1,971 | 11.5 | #DIV/0! | 8.53 | 8.358 | 8.444 | 0.1216224 | 44.511 | 1,362/7,632 | 44.511 | #DIV/0! | 39.786 | 39.408 | 39.597 | 0.2672864 | 25.2 | 25.3 | 25.2 | 25.23333 | 0.05773503 | 64% | 63% | 63% | 63.33% | 0.5774% | 113 | 116 | 5 | 2 | 123 | 11.67 | 3.91 | 9.41 | 2025-12-04 | Cui Zhong
1 | 1 | 29 | 190 | 200 | 0.2 | 30 | 0.5 | 30 | 69.75 | 69.8 | 69.83 | 69.79333 | 0.04041452 | 0.2066667 | 49.73 | 49.72 | 49.8 | 49.75 | 0.04358899 | 0.25 | 5.03 | 5.02 | 5.02 | 5.023333 | 0.005773503 | 0.02333333 | 69.7397 | 0.2603 | 49.4205 | 0.5795 | 5.5652 | 0.5652 | 7.972 | 7.737 | 7.8545 | 0.1661701 | 6.237 | 7.07 | 6.6535 | 0.5890199 | 12.566 | 12.489 | 12.5275 | 0.05444722 | 8.981 | 11.398 | 10.1895 | 1.709077 | 60.969 | 57.067 | 59.018 | 2.759131 | 53.188 | 64.476 | 58.832 | 7.981821 | 25.1 | 25.3 | 25.4 | 25.26667 | 0.1527525 | 63% | 62% | 61% | 62% | 1% | 68 | 71 | 5 | 2 | 78 | 13.03 | 4.37 | 10.51 | 2025-12-04 | Cui Zhong
1 | 1 | 30 | 210 | 100 | 0.1 | 120 | 0.3 | 30 | 69.85 | 69.85 | 69.84 | 69.84667 | 0.005773503 | 0.1533333 | 49.8 | 49.84 | 49.85 | 49.83 | 0.02645751 | 0.17 | 5.08 | 5.07 | 5.07 | 5.073333 | 0.005773503 | 0.07333333 | 69.8783 | 0.1217 | 49.3369 | 0.6631 | 5.5311 | 0.5311 | 5.396 | 3.164 | 4.28 | 1.578262 | 3.482 | 3.204 | 3.343 | 0.1965757 | 8.16 | 4.975 | 6.5675 | 2.252135 | 4.806 | 4.402 | 4.604 | 0.2856711 | 43.801 | 29.828 | 36.8145 | 9.880403 | 31.983 | 29.387 | 30.685 | 1.835649 | 22 | 24.8 | 25.6 | 24.13333 | 1.890326 | 73% | 62% | 58% | 64.33% | 7.767% | 34 | 38 | 5 | 2 | 45 | 11.67 | 3.91 | 9.41 | 2025-12-04 | Cui Zhong
1 | 1 | 31 | 210 | 100 | 0.1 | 120 | 0.3 | 10 | 69.75 | 69.81 | 69.82 | 69.79333 | 0.03785939 | 0.2066667 | 49.85 | 49.8 | 49.76 | 49.80333 | 0.0450925 | 0.1966667 | 5.04 | 5.02 | 5.04 | 5.033333 | 0.01154701 | 0.03333333 | 69.668 | 0.332 | 50.1405 | 0.1405 | 5.7202 | 0.7202 | 4.731 | 3.414 | 4.0725 | 0.9312596 | 3.476 | 3.175 | 3.3255 | 0.2128391 | 7.431 | 5.065 | 6.248 | 1.673015 | 4.788 | 4.636 | 4.712 | 0.1074802 | 43.491 | 29.442 | 36.4665 | 9.934143 | 28.492 | 31.554 | 30.023 | 2.165161 | 25.6 | 25.4 | 25.4 | 25.46667 | 0.1154701 | 59% | 60% | 58% | 59% | 1% | 25 | 29 | 5 | 2 | 36 | 8.61 | 2.89 | 6.94 | 2025-12-04 | Cui Zhong
-1 | -1 | 32 | 200 | 100 | 0.1 | 75 | 0.4 | 20 | 69.87 | 69.91 | 69.89 | 69.89 | 0.02 | 0.11 | 49.85 | 49.86 | 49.87 | 49.86 | 0.01 | 0.14 | 5.07 | 5.07 | 5.09 | 5.076667 | 0.01154701 | 0.07666667 | 74.6823 | 4.6823 | 51.6838 | 1.6838 | 5.6264 | 0.6264 | 4.679 | 3.601 | 4.14 | 0.7622611 | 3.472 | 3.017 | 3.2445 | 0.3217336 | 7.771 | 6.125 | 6.948 | 1.163898 | 5.075 | 4.378 | 4.7265 | 0.4928534 | 40.388 | 31.967 | 36.1775 | 5.954546 | 28.159 | 27.404 | 27.7815 | 0.5338656 | 25.3 | 25.3 | 25.2 | 25.26667 | 0.05773503 | 58% | 57% | 57% | 57.33% | 0.5774% | 42 | 45 | 5 | 2 | 52 | 10.12 | 3.39 | 8.16 | 2025-12-04 | Cui Zhong
1 | 1 | 33 | 190 | 200 | 0.2 | 120 | 0.3 | 10 | 69.72 | 69.73 | 69.71 | 69.72 | 0.01 | 0.28 | 49.77 | 49.73 | 49.75 | 49.75 | 0.02 | 0.25 | 5.02 | 5.02 | 5.02 | 5.02 | 0 | 0.02 | 69.627 | 0.373 | 49.3368 | 0.6632 | 7.0168 | 2.0168 | 6.928 | 5.989 | 6.4585 | 0.6639733 | 8.179 | 8.179 | 8.179 | 0 | 8.01 | 7.401 | 7.7055 | 0.430628 | 9.991 | 9.991 | 9.991 | 0 | 30.004 | 29.818 | 29.911 | 0.1315219 | 37.785 | 37.785 | 37.785 | 0 | 25.1 | 24.9 | 25.4 | 25.13333 | 0.2516611 | 57% | 57% | 56% | 56.67% | 0.5774% | 17 | 20 | 5 | 2 | 27 | 10.36 | 3.47 | 8.35 | 2025-12-04 | Cui Zhong
0 | -1 | 34 | 200 | 150 | 0.15 | 75 | 0.3 | 20 | 69.8 | 69.79 | 69.82 | 69.80333 | 0.01527525 | 0.1966667 | 49.79 | 49.76 | 49.8 | 49.78333 | 0.02081666 | 0.2166667 | 5.01 | 5 | 5.02 | 5.01 | 0.01 | 0.01 | 69.6911 | 0.3089 | 49.3996 | 0.6004 | 4.7736 | 0.2264 | 6.977 | 5.993 | 6.485 | 0.6957931 | 10.14 | 9.145 | 9.6425 | 0.7035712 | 10.804 | 9.554 | 10.179 | 0.8838835 | 13.989 | 13.49 | 13.7395 | 0.3528463 | 55.536 | 50.148 | 52.842 | 3.809891 | 72.848 | 68.422 | 70.635 | 3.129655 | 25.3 | 24.8 | 25.3 | 25.13333 | 0.2886751 | 57% | 57% | 56% | 56.67% | 0.5774% | 30 | 33 | 5 | 2 | 40 | 10.39 | 3.48 | 8.38 | 2025-12-05 | Cui Zhong
-1 | -1 | 35 | 200 | 150 | 0.15 | 75 | 0.4 | 30 | 69.83 | 69.85 | 69.8 | 69.82667 | 0.02516611 | 0.1733333 | 49.74 | 49.78 | 49.77 | 49.76333 | 0.02081666 | 0.2366667 | 5.02 | 5.02 | 5.03 | 5.023333 | 0.005773503 | 0.02333333 | 69.6477 | 0.3523 | 49.2025 | 0.7975 | 6.1731 | 1.1731 | 7.706 | 6.311 | 7.0085 | 0.986414 | 9.332 | 9.665 | 9.4985 | 0.2354666 | 12.446 | 10.538 | 11.492 | 1.34916 | 12.691 | 14.091 | 13.391 | 0.9899495 | 59.925 | 57.557 | 58.741 | 1.674429 | 66.707 | 71.83 | 69.2685 | 3.622508 | 25.1 | 25.8 | 25 | 25.3 | 0.4358899 | 56% | 54% | 55% | 55% | 1% | 35 | 38 | 5 | 2 | 45 | 11.82 | 3.96 | 9.53 | 2025-12-05 | Cui Zhong
0 | 0 | 36 | 200 | 150 | 0.15 | 75 | 0.4 | 20 | 69.84 | 69.82 | 69.85 | 69.83667 | 0.01527525 | 0.1633333 | 49.77 | 49.75 | 49.76 | 49.76 | 0.01 | 0.24 | 5.01 | 4.99 | 5 | 5 | 0.01 | 0 | 69.6637 | 0.3363 | 49.4719 | 0.5281 | 4.8608 | 0.1392 | 5.945 | 5.447 | 5.696 | 0.3521392 | 8.961 | 7.769 | 8.365 | 0.8428713 | 9.26 | 8.297 | 8.7785 | 0.6809438 | 13.025 | 12.133 | 12.579 | 0.6307392 | 48.329 | 39.511 | 43.92 | 6.235268 | 69.357 | 69.182 | 69.2695 | 0.1237437 | 24.9 | 26.6 | 25.6 | 25.7 | 0.8544004 | 55% | 53% | 54% | 54% | 1% | 30 | 33 | 5 | 2 | 40 | 10.39 | 3.48 | 8.38 | 2025-12-05 | Cui Zhong
-1 | -1 | 37 | 200 | 150 | 0.15 | 30 | 0.4 | 20 | 69.8 | 69.8 | 69.79 | 69.79667 | 0.005773503 | 0.2033333 | 49.74 | 49.76 | 49.73 | 49.74333 | 0.01527525 | 0.2566667 | 5 | 4.98 | 4.99 | 4.99 | 0.01 | 0.01 | 69.6639 | 0.3361 | 49.4025 | 0.5975 | 5.5902 | 0.5902 | 6.614 | 4.356 | 5.485 | 1.596647 | 5.195 | 5.525 | 5.36 | 0.2333452 | 10.082 | 7.41 | 8.746 | 1.889389 | 7.571 | 8.7 | 8.1355 | 0.7983236 | 45.597 | 38.499 | 42.048 | 5.019044 | 45.346 | 48.51 | 46.928 | 2.237286 | 20.8 | 25.3 | 25.3 | 23.8 | 2.598076 | 76% | 56% | 59% | 63.67% | 10.79% | 69 | 73 | 5 | 2 | 80 | 10.39 | 3.48 | 8.38 | 2025-12-05 | Cui Zhong
1 | 1 | 38 | 190 | 200 | 0.2 | 120 | 0.5 | 10 | 69.71 | 69.68 | 69.7 | 69.69667 | 0.01527525 | 0.3033333 | 49.7 | 49.66 | 49.67 | 49.67667 | 0.02081666 | 0.3233333 | 5 | 5.02 | 5 | 5.006667 | 0.01154701 | 0.006666667 | 69.5344 | 0.4656 | 49.3231 | 0.6769 | 5.3607 | 0.3607 | NA | 6.036 | 6.036 | #DIV/0! | 6.832 | 7.94 | 7.386 | 0.7834743 | NA | 7.359 | 7.359 | #DIV/0! | 7.953 | 9.854 | 8.9035 | 1.34421 | NA | 28.311 | 28.311 | #DIV/0! | 31.752 | 40.495 | 36.1235 | 6.182235 | 25 | 25.7 | 25.5 | 25.4 | 0.3605551 | 61% | 62% | 61% | 61.33% | 0.5774% | 17 | 21 | 5 | 2 | 28 | 10.36 | 3.47 | 8.35 | 2025-12-05 | Cui Zhong
1 | 1 | 39 | 190 | 200 | 0.2 | 30 | 0.3 | 30 | 69.75 | 69.82 | 69.83 | 69.8 | 0.04358899 | 0.2 | 49.77 | 49.74 | 49.8 | 49.77 | 0.03 | 0.23 | 5.02 | 5.02 | 5.04 | 5.026667 | 0.01154701 | 0.02666667 | 69.6959 | 0.3041 | 49.185 | 0.815 | 6.5631 | 1.5631 | 6.929 | 4.638 | 5.7835 | 1.619982 | 6.815 | 6.248 | 6.5315 | 0.4009295 | 10.974 | 7.244 | 9.109 | 2.637508 | 9.431 | 8.777 | 9.104 | 0.4624478 | 49.266 | 35.234 | 42.25 | 9.922122 | 50.583 | 47.718 | 49.1505 | 2.025861 | 25.4 | 25.3 | 25.1 | 25.26667 | 0.1527525 | 61% | 62% | 63% | 62% | 1% | 68 | 71 | 5 | 2 | 78 | 13.03 | 4.37 | 10.51 | 2025-12-05 | Cui Zhong
1 | 1 | 40 | 190 | 200 | 0.2 | 30 | 0.3 | 10 | 69.76 | 69.76 | 69.8 | 69.77333 | 0.02309401 | 0.2266667 | 49.76 | 49.77 | 49.8 | 49.77667 | 0.02081666 | 0.2233333 | 4.99 | 4.99 | 5 | 4.993333 | 0.005773503 | 0.006666667 | 69.657 | 0.343 | 49.4093 | 0.5907 | 5.0023 | 0.0023 | 5.614 | 5.614 | 5.614 | 0 | 4.797 | 4.787 | 4.792 | 0.007071068 | 6.571 | 6.571 | 6.571 | 0 | 5.988 | 5.737 | 5.8625 | 0.1774838 | 23.658 | 23.658 | 23.658 | 0 | 27.812 | 24.621 | 26.2165 | 2.256378 | 25.1 | 25.7 | 25.3 | 25.36667 | 0.305505 | 63% | 62% | 63% | 62.67% | 0.5774% | 53 | 56 | 5 | 2 | 63 | 10.36 | 3.47 | 8.35 | 2025-12-05 | Cui Zhong
1 | 1 | 41 | 190 | 100 | 0.1 | 120 | 0.5 | 30 | 69.96 | 69.98 | 69.97 | 69.97 | 0.01 | 0.03 | 49.96 | 49.94 | 49.95 | 49.95 | 0.01 | 0.05 | 5.08 | 5.09 | 5.07 | 5.08 | 0.01 | 0.08 | 69.6927 | 0.3073 | 49.3907 | 0.6093 | 5.9106 | 0.9106 | 3.116 | 2.153 | 2.6345 | 0.6809438 | 3.209 | 3.056 | 3.1325 | 0.1081873 | 4.324 | 3.364 | 3.844 | 0.6788225 | 4.087 | 4.189 | 4.138 | 0.07212489 | 25.102 | 21.953 | 23.5275 | 2.226679 | 23.796 | 28.284 | 26.04 | 3.173495 | 25.3 | 25.3 | 25.4 | 25.33333 | 0.05773503 | 64% | 63% | 64% | 63.67% | 0.5774% | 34 | 38 | 5 | 2 | 45 | 11.67 | 3.91 | 9.41 | 2025-12-05 | Cui Zhong
1 | 1 | 42 | 190 | 100 | 0.1 | 30 | 0.5 | 30 | 69.88 | 69.88 | 69.91 | 69.89 | 0.01732051 | 0.11 | 49.83 | 49.86 | 49.85 | 49.84667 | 0.01527525 | 0.1533333 | 5.09 | 5.08 | 5.09 | 5.086667 | 0.005773503 | 0.08666667 | 69.8426 | 0.1574 | 49.32 | 0.68 | 5.8956 | 0.8956 | 7.972 | 7.004 | 7.488 | 0.6844794 | 7.567 | 7.174 | 7.3705 | 0.277893 | 11.434 | 11.014 | 11.224 | 0.2969848 | 11.396 | 11.177 | 11.2865 | 0.1548564 | 47.918 | 49.598 | 48.758 | 1.187939 | 58.365 | 56.187 | 57.276 | 1.540079 | 24.4 | 25.5 | 24.9 | 24.93333 | 0.5507571 | 65% | 61% | 62% | 62.67% | 2.082% | 113 | 116 | 5 | 2 | 123 | 11.67 | 3.91 | 9.41 | 2025-12-05 | Cui Zhong
1 | 1 | 43 | 190 | 200 | 0.2 | 120 | 0.5 | 30 | 69.68 | 69.69 | 69.72 | 69.69667 | 0.02081666 | 0.3033333 | 49.69 | 49.7 | 49.7 | 49.69667 | 0.005773503 | 0.3033333 | 5.03 | 5.02 | 5.04 | 5.03 | 0.01 | 0.03 | 69.6443 | 0.3557 | 49.3634 | 0.6366 | 6.534 | 1.534 | 7.094 | 5.426 | 6.26 | 1.179454 | 7.461 | 7.568 | 7.5145 | 0.07566043 | 8.004 | 6.467 | 7.2355 | 1.086823 | 8.686 | 9.196 | 8.941 | 0.3606245 | 27.721 | 24.681 | 26.201 | 2.149605 | 34.074 | 35.864 | 34.969 | 1.265721 | 21.6 | 23.9 | 24.8 | 23.43333 | 1.650253 | 74% | 65% | 63% | 67.33% | 5.859% | 21 | 25 | 5 | 2 | 32 | 13.03 | 4.37 | 10.51 | 2025-12-05 | Cui Zhong
[68 empty] | 2174 |  |  |  | 464.61 | 155.73 | 374.63
2475
Note on I6: [Comentario encadenado] Su versión de Excel le permite leer este comentario encadenado; sin embargo, las ediciones que se apliquen se quitarán si el archivo se abre en una versión más reciente de Excel. Más información: https://go.microsoft.com/fwlink/?linkid=870924 Comentario: Se utilizó la misma boquilla de 0,4mm de diámetro.

## Soluciones de Optimizador de Re
Solución | Nozzle Temp (°C) | Layer Height (µm) | Print Speed (mm/s) | Nozzle Diam (mm) | Infill (%) | Promedio Rugosidad Ajuste | Deseabilidad compuesta
1 | 190 | 100 | 95.455 | 0.3 | 24.9495 | 10.5355 | 1
2 | 190 | 100 | 120 | 0.412048 | 29.9093 | 16.7142 | 0.97839
3 | 209.99 | 100 | 118.87 | 0.3 | 29.9162 | 16.9511 | 0.97279
4 | 209.982 | 100 | 120 | 0.3 | 22.0731 | 17.4033 | 0.9621
5 | 209.99 | 100 | 120 | 0.36649 | 29.9991 | 17.9064 | 0.9502
6 | 190 | 100 | 118.587 | 0.3 | 10.0439 | 18.0579 | 0.94662
7 | 190 | 100 | 120 | 0.343567 | 10.0022 | 18.6914 | 0.93164
8 | 190 | 100 | 30.009 | 0.301097 | 29.7218 | 21.5268 | 0.86462
9 | 190 | 100 | 30 | 0.5 | 23.4988 | 26.7331 | 0.74153
10 | 200 | 150 | 75 | 0.402467 | 26.9861 | 26.7851 | 0.74031
Promedio | 196.9962 | 105 | 94.7921 | 0.3525669 | 23.71 | 19.13048 | 0.90882

## Datos a utilizar en Minitab
Valores nominales
Largo (mm) | 70 |  | Tiempo de medición con brazo: 158 minutos |  |  | 15:21 | [15 empty] | 17:59:00
Ancho (mm) | 50 |  | Tiempo de medición de rugosidad: 7 horas, 420 minutos
Altura (mm) | 5
Experimento no. | Temperatura de la boquilla (°C) | Altura de la capa (µm) | Altura de la capa (mm) | Velocidad de impresión (mm/s) | Diámetro de boquilla (mm) | Porcentaje de relleno (%) | Largo 1 (mm) | Largo 2 (mm) | Largo 3 (mm) | Largo_Promedio (mm) | Largo_Desv. Estándar (mm) | VernierLargo-Desviación dimensional (mm) | Ancho 1 (mm) | Ancho 2 (mm) | Ancho 3 (mm) | Ancho_Promedio (mm) | Ancho_Desv. Estándar (mm) | VernierAncho-Desviación dimensional (mm) | Altura 1 (mm) | Altura 2 (mm) | Altura 3 (mm) | Altura_Promedio (mm) | Altura_Desv. Estándar (mm) | VernierAltura-Desviación dimensional (mm) | BrazoLargo (mm) | BrazoLargo-Desviación dimensional (mm) | BrazoAncho (mm) | BrazoAncho-Desviación dimensional (mm) | BrazoAltura (mm) | BrazoAltura-Desviación dimensional (mm) | Ra 0,8 d (μm) | Ra 0,8 i (μm) | Ra_0,8Promedio (μm) | Ra_0,8Desv. Estándar (μm) | Ra 2,5 d (μm) | Ra 2,5 i (μm) | Ra_2,5Promedio (μm) | Ra_2,5Desv. Estándar (μm) | Rq 0,8 d (μm) | Rq 0,8 i (μm) | Rq_0,8Promedio (μm) | Rq_0,8Desv. Estándar (μm) | Rq 2,5 d (μm) | Rq 2,5 i (μm) | Rq_2,5Promedio (μm) | Rq_2,5Desv. Estándar (μm) | Rz 0,8 d (μm) | Rz 0,8 i (μm) | Rz_0,8Promedio (μm) | Rz_0,8Desv. Estándar (μm) | Rz 2,5 d (μm) | Rz 2,5 i (μm) | Rz_2,5Promedio (μm) | Rz_2,5Desv. Estándar (μm) | T_ini (°C) | T_mid (°C) | T_fin (°C) | T_media (°C) | T_desv (°C) | HR_ini | HR_mid | HR_fin | HR_media | HR_desv | Tiempo estimado de impresión (min) | Tiempo real de impresión (min) | Tiempo de enfriamiento (min) | Tiempo de medición y toma de datos (min) | Tiempo total | Consumo de material (g) | Consumo de material (m) | Consumo de material (cm3) | Fecha de impresión | Operador | Observaciones
1 | 210 | 200 | 0.2 | 30 | 0.3 | 30 | 69.83 | 69.82 | 69.84 | 69.83 | 0.01 | 0.17 | 49.83 | 49.75 | 49.81 | 49.79667 | 0.04163332 | 0.2033333 | 4.97 | 4.99 | 4.98 | 4.98 | 0.01 | 0.02 | 69.7078 | 0.2922 | 49.676 | 0.324 | 4.7826 | 0.2174 | 6.859 | 6.214 | 6.5365 | 0.4560839 | 7.257 | 7.12 | 7.1885 | 0.09687363 | 7.67 | 7.064 | 7.367 | 0.4285067 | 8.587 | 8.126 | 8.3565 | 0.3259762 | 25.768 | 25.285 | 25.5265 | 0.3415326 | 36.231 | 30.152 | 33.1915 | 4.298502 | 25.1 | 26.2 | 25.5 | 25.6 | 0.5567764 | 68% | 63% | 64% | 65% | 2.646% | 68 | 71 | 5 | 2 | 78 | 13.03 | 4.37 | 10.51 | 2025-12-02 | Cui Zhong
2 | 190 | 150 | 0.15 | 75 | 0.4 | 20 | 69.8 | 69.78 | 69.81 | 69.79667 | 0.01527525 | 0.2033333 | 49.73 | 49.74 | 49.76 | 49.74333 | 0.01527525 | 0.2566667 | 5.03 | 5.05 | 5.02 | 5.033333 | 0.01527525 | 0.03333333 | 69.6019 | 0.3981 | 49.5553 | 0.4447 | 5.4961 | 0.4961 | 6.02 | 5.436 | 5.728 | 0.4129504 | 7.44 | 8.479 | 7.9595 | 0.7346839 | 8.907 | 7.853 | 8.38 | 0.7452905 | 10.853 | 12.069 | 11.461 | 0.8598418 | 48.342 | 38.953 | 43.6475 | 6.639026 | 60.903 | 63.468 | 62.1855 | 1.813729 | 24.9 | 25.5 | 25.5 | 25.3 | 0.3464102 | 68% | 66% | 67% | 67% | 1% | 30 | 34 | 5 | 2 | 41 | 10.39 | 3.48 | 8.38 | 2025-12-02 | Cui Zhong
3 | 190 | 200 | 0.2 | 30 | 0.5 | 10 | 69.81 | 69.82 | 69.82 | 69.81667 | 0.005773503 | 0.1833333 | 49.78 | 49.79 | 49.78 | 49.78333 | 0.005773503 | 0.2166667 | 5.03 | 5.03 | 5.02 | 5.026667 | 0.005773503 | 0.02666667 | 69.7709 | 0.2291 | 49.4646 | 0.5354 | 5.0415 | 0.0415 | 4.899 | 5.666 | 5.2825 | 0.5423509 | 4.915 | 5.11 | 5.0125 | 0.1378858 | 5.628 | 6.749 | 6.1885 | 0.7926667 | 6.133 | 6.157 | 6.145 | 0.01697056 | 19.998 | 25.17 | 22.584 | 3.657156 | 28.401 | 27.455 | 27.928 | 0.668923 | 25.3 | 25.7 | 25.5 | 25.5 | 0.2 | 68% | 68% | 67% | 67.67% | 0.5774% | 53 | 57 | 5 | 2 | 64 | 10.36 | 3.47 | 8.35 | 2025-12-02 | Cui Zhong
4 | 200 | 200 | 0.2 | 75 | 0.4 | 20 | 69.8 | 69.73 | 69.79 | 69.77333 | 0.03785939 | 0.2266667 | 49.69 | 49.68 | 49.7 | 49.69 | 0.01 | 0.31 | 5.01 | 5.03 | 5 | 5.013333 | 0.01527525 | 0.01333333 | 69.6298 | 0.3702 | 49.6182 | 0.3818 | 5.2335 | 0.2335 | 7.115 | 5.852 | 6.4835 | 0.8930759 | 7.855 | 7.394 | 7.6245 | 0.3259762 | 8.314 | 7.339 | 7.8265 | 0.6894291 | 9.35 | 9.013 | 9.1815 | 0.238295 | 32.876 | 36.379 | 34.6275 | 2.476995 | 38.471 | 39.511 | 38.991 | 0.7353911 | 25.1 | 25.4 | 25.4 | 25.3 | 0.1732051 | 68% | 67% | 66% | 67% | 1% | 27 | 33 | 5 | 2 | 40 | 11.7 | 3.92 | 9.44 | 2025-12-02 | Cui Zhong
5 | 190 | 100 | 0.1 | 120 | 0.5 | 10 | 69.87 | 69.85 | 69.86 | 69.86 | 0.01 | 0.14 | 49.81 | 49.8 | 49.8 | 49.80333 | 0.005773503 | 0.1966667 | 5.09 | 5.1 | 5.09 | 5.093333 | 0.005773503 | 0.09333333 | 69.8191 | 0.1809 | 49.2746 | 0.7254 | 5.5526 | 0.5526 | 3.266 | 7.663 | 5.4645 | 3.109149 | 3.306 | 3.062 | 3.184 | 0.1725341 | 4.141 | 10.71 | 7.4255 | 4.644984 | 4.366 | 4.224 | 4.295 | 0.1004092 | 21.142 | 47.399 | 34.2705 | 18.5665 | 25.754 | 26.448 | 26.101 | 0.4907321 | 25.1 | 25.5 | 25.5 | 25.36667 | 0.2309401 | 67% | 66% | 67% | 66.67% | 0.5774% | 25 | 28 | 5 | 2 | 35 | 8.61 | 2.89 | 6.94 | 2025-12-02 | Cui Zhong
6 | 190 | 100 | 0.1 | 120 | 0.3 | 10 | 69.88 | 69.9 | 69.91 | 69.89667 | 0.01527525 | 0.1033333 | 49.86 | 49.84 | 49.89 | 49.86333 | 0.02516611 | 0.1366667 | 5.08 | 5.06 | 5.09 | 5.076667 | 0.01527525 | 0.07666667 | 69.6967 | 0.3033 | 49.4514 | 0.5486 | 5.2291 | 0.2291 | 3.062 | 2.556 | 2.809 | 0.357796 | 4.33 | 3.833 | 4.0815 | 0.3514321 | 4.208 | 3.89 | 4.049 | 0.22486 | 5.906 | 4.969 | 5.4375 | 0.6625591 | 25.182 | 23.482 | 24.332 | 1.202082 | 36.307 | 28.911 | 32.609 | 5.229762 | 24.9 | 25.7 | 25.5 | 25.36667 | 0.4163332 | 68% | 67% | 67% | 67.33% | 0.5774% | 25 | 29 | 5 | 2 | 36 | 8.61 | 2.89 | 6.94 | 2025-12-02 | Cui Zhong
7 | 190 | 100 | 0.1 | 30 | 0.3 | 10 | 69.81 | 69.85 | 69.84 | 69.83333 | 0.02081666 | 0.1666667 | 49.73 | 49.77 | 49.76 | 49.75333 | 0.02081666 | 0.2466667 | 5.06 | 5.08 | 5.05 | 5.063333 | 0.01527525 | 0.06333333 | 69.7951 | 0.2049 | 49.3587 | 0.6413 | 5.0448 | 0.0448 | 2.789 | 3.373 | 3.081 | 0.4129504 | 2.773 | 2.636 | 2.7045 | 0.09687363 | 4.469 | 5.261 | 4.865 | 0.5600286 | 4.034 | 3.839 | 3.9365 | 0.1378858 | 25.323 | 23.494 | 24.4085 | 1.293298 | 26.979 | 24.436 | 25.7075 | 1.798173 | 24.9 | 25.5 | 25.4 | 25.26667 | 0.321455 | 69% | 67% | 66% | 67.33% | 1.528% | 81 | 85 | 5 | 2 | 92 | 8.61 | 2.89 | 6.94 | 2025-12-02 | Cui Zhong
8 | 210 | 100 | 0.1 | 30 | 0.3 | 30 | 69.84 | 69.85 | 69.88 | 69.85667 | 0.02081666 | 0.1433333 | 49.77 | 49.79 | 49.81 | 49.79 | 0.02 | 0.21 | 5.08 | 5.1 | 5.09 | 5.09 | 0.01 | 0.09 | 69.653 | 0.347 | 49.717 | 0.283 | 4.9974 | 0.0026 | 7.547 | 8.007 | 7.777 | 0.3252691 | 7.097 | 4.936 | 6.0165 | 1.528058 | 10.977 | 11.411 | 11.194 | 0.3068843 | 9.642 | 7.622 | 8.632 | 1.428356 | 46.542 | 47.403 | 46.9725 | 0.6088189 | 47.943 | 39.828 | 43.8855 | 5.738172 | 24.4 | 25.6 | 25.5 | 25.16667 | 0.6658328 | 70% | 66% | 70% | 68.67% | 2.309% | 113 | 117 | 5 | 2 | 124 | 11.67 | 3.91 | 9.41 | 2025-12-02 | Cui Zhong
9 | 190 | 100 | 0.1 | 120 | 0.3 | 30 | 69.99 | 69.96 | 69.91 | 69.95333 | 0.04041452 | 0.04666667 | 49.93 | 49.92 | 49.92 | 49.92333 | 0.005773503 | 0.07666667 | 5.11 | 5.12 | 5.09 | 5.106667 | 0.01527525 | 0.1066667 | 69.8206 | 0.1794 | 49.2598 | 0.7402 | 5.4104 | 0.4104 | 3.509 | 2.105 | 2.807 | 0.9927779 | 3.255 | 3.204 | 3.2295 | 0.03606245 | 4.933 | 3.259 | 4.096 | 1.183697 | 4.259 | 4.277 | 4.268 | 0.01272792 | 27.275 | 21.08 | 24.1775 | 4.380527 | 27.863 | 27.576 | 27.7195 | 0.2029396 | 25.5 | 25.5 | 25.4 | 25.46667 | 0.05773503 | 70% | 67% | 66% | 67.67% | 2.082% | 34 | 37 | 5 | 2 | 44 | 11.67 | 3.91 | 9.41 | 2025-12-02 | Cui Zhong
10 | 190 | 100 | 0.1 | 30 | 0.5 | 10 | 69.84 | 69.86 | 69.85 | 69.85 | 0.01 | 0.15 | 49.82 | 49.79 | 49.78 | 49.79667 | 0.02081666 | 0.2033333 | 5.04 | 5.05 | 5.03 | 5.04 | 0.01 | 0.04 | 70.0211 | 0.0211 | 49.2487 | 0.7513 | 4.7848 | 0.2152 | 2.406 | 2.522 | 2.464 | 0.08202439 | 2.462 | 3.059 | 2.7605 | 0.4221427 | 3.517 | 4.223 | 3.87 | 0.4992174 | 3.188 | 3.891 | 3.5395 | 0.4970961 | 19.625 | 22.052 | 20.8385 | 1.716148 | 21.797 | 22.699 | 22.248 | 0.6378103 | 25.4 | 25.5 | 25.7 | 25.53333 | 0.1527525 | 67% | 66% | 65% | 66% | 1% | 81 | 83 | 5 | 2 | 90 | 8.61 | 2.89 | 6.94 | 2025-12-02 | Cui Zhong
11 | 190 | 200 | 0.2 | 120 | 0.3 | 30 | 69.7 | 69.72 | 69.72 | 69.71333 | 0.01154701 | 0.2866667 | 49.82 | 49.76 | 49.81 | 49.79667 | 0.0321455 | 0.2033333 | 5.04 | 5.04 | 5.03 | 5.036667 | 0.005773503 | 0.03666667 | 69.5964 | 0.4036 | 49.2666 | 0.7334 | 4.8254 | 0.1746 | 5.979 | 6.225 | 6.102 | 0.1739483 | 6.452 | 7.626 | 7.039 | 0.8301434 | 7.445 | 7.038 | 7.2415 | 0.2877925 | 7.591 | 9.456 | 8.5235 | 1.318754 | 29.954 | 25.049 | 27.5015 | 3.468359 | 30.642 | 39.153 | 34.8975 | 6.018186 | 25.7 | 25.4 | 25.5 | 25.53333 | 0.1527525 | 67% | 65% | 65% | 65.67% | 1.155% | 21 | 25 | 5 | 2 | 32 | 13.03 | 4.37 | 10.51 | 2025-12-02 | Cui Zhong
12 | 200 | 150 | 0.15 | 120 | 0.4 | 20 | 69.76 | 69.76 | 69.82 | 69.78 | 0.03464102 | 0.22 | 49.69 | 49.71 | 49.7 | 49.7 | 0.01 | 0.3 | 5.08 | 5.08 | 5.09 | 5.083333 | 0.005773503 | 0.08333333 | 69.7258 | 0.2742 | 49.3546 | 0.6454 | 5.288 | 0.288 | 7.152 | 6.402 | 6.777 | 0.5303301 | 8.078 | 8.384 | 8.231 | 0.2163747 | 8.664 | 8.419 | 8.5415 | 0.1732412 | 9.838 | 10.383 | 10.1105 | 0.3853732 | 36.547 | 37.366 | 36.9565 | 0.5791205 | 45.192 | 43.079 | 44.1355 | 1.494117 | 25.4 | 25.5 | 25.6 | 25.5 | 0.1 | 67% | 67% | 67% | 67% | 0% | 22 | 25 | 5 | 2 | 32 | 10.39 | 3.48 | 8.38 | 2025-12-02 | Cui Zhong
13 | 210 | 150 | 0.15 | 75 | 0.4 | 20 | 69.79 | 69.78 | 69.75 | 69.77333 | 0.02081666 | 0.2266667 | 49.75 | 49.73 | 49.75 | 49.74333 | 0.01154701 | 0.2566667 | 5.01 | 5.04 | 5.02 | 5.023333 | 0.01527525 | 0.02333333 | 70.1371 | 0.1371 | 49.3778 | 0.6222 | 5.6471 | 0.6471 | 6.104 | 5.299 | 5.7015 | 0.569221 | 8.305 | 7.617 | 7.961 | 0.4864895 | 9.163 | 8.044 | 8.6035 | 0.7912525 | 11.898 | 10.877 | 11.3875 | 0.721956 | 48.025 | 40.512 | 44.2685 | 5.312493 | 66.625 | 61.27 | 63.9475 | 3.786557 | 25.5 | 25.7 | 25.8 | 25.66667 | 0.1527525 | 67% | 67% | 66% | 66.67% | 0.5774% | 30 | 34 | 5 | 2 | 41 | 10.39 | 3.48 | 8.38 | 2025-12-02 | Cui Zhong
14 | 210 | 100 | 0.1 | 120 | 0.5 | 10 | 69.76 | 69.84 | 69.8 | 69.8 | 0.04 | 0.2 | 49.73 | 49.76 | 49.74 | 49.74333 | 0.01527525 | 0.2566667 | 5 | 5.02 | 5.02 | 5.013333 | 0.01154701 | 0.01333333 | 69.7357 | 0.2643 | 49.5845 | 0.4155 | 5.0343 | 0.0343 | 5.09 | 3.506 | 4.298 | 1.120057 | 4.159 | 4.281 | 4.22 | 0.08626703 | 7.564 | 5.56 | 6.562 | 1.417042 | 5.806 | 5.735 | 5.7705 | 0.05020458 | 41.105 | 30.39 | 35.7475 | 7.576649 | 37.152 | 33.482 | 35.317 | 2.595082 | 22.8 | 24.3 | 25.2 | 24.1 | 1.212436 | 79% | 72% | 68% | 73% | 5.568% | 25 | 29 | 5 | 2 | 36 | 8.61 | 2.89 | 6.94 | 2025-12-03 | Cui Zhong
15 | 210 | 100 | 0.1 | 30 | 0.3 | 10 | 69.86 | 69.84 | 69.82 | 69.84 | 0.02 | 0.16 | 49.77 | 49.76 | 49.76 | 49.76333 | 0.005773503 | 0.2366667 | 5.02 | 5.03 | 5.02 | 5.023333 | 0.005773503 | 0.02333333 | 70.0142 | 0.0142 | 49.3794 | 0.6206 | 5.5209 | 0.5209 | 2.657 | 2.162 | 2.4095 | 0.3500179 | 2.973 | 4.925 | 3.949 | 1.380272 | 3.795 | 3.175 | 3.485 | 0.4384062 | 4.116 | 6.208 | 5.162 | 1.479267 | 22.352 | 17.867 | 20.1095 | 3.171374 | 26.012 | 33.49 | 29.751 | 5.287745 | 25.1 | 25.5 | 25.2 | 25.26667 | 0.2081666 | 68% | 65% | 66% | 66.33% | 1.528% | 81 | 85 | 5 | 2 | 92 | 8.61 | 2.89 | 6.94 | 2025-12-03 | Cui Zhong
16 | 210 | 200 | 0.2 | 120 | 0.3 | 30 | 69.71 | 69.68 | 69.69 | 69.69333 | 0.01527525 | 0.3066667 | 49.68 | 49.71 | 49.67 | 49.68667 | 0.02081666 | 0.3133333 | 5.01 | 5 | 5.02 | 5.01 | 0.01 | 0.01 | 69.7426 | 0.2574 | 49.3733 | 0.6267 | 5.6588 | 0.6588 | 7.273 | 6.508 | 6.8905 | 0.5409367 | 8.018 | 7.809 | 7.9135 | 0.1477853 | 8.416 | 7.526 | 7.971 | 0.629325 | 9.185 | 8.987 | 9.086 | 0.1400071 | 30.068 | 29.005 | 29.5365 | 0.7516545 | 35.606 | 34.839 | 35.2225 | 0.5423509 | 25.2 | 25.3 | 25.3 | 25.26667 | 0.05773503 | 67% | 67% | 67% | 67% | 0% | 21 | 25 | 5 | 2 | 32 | 13.03 | 4.37 | 10.51 | 2025-12-03 | Cui Zhong
17 | 210 | 100 | 0.1 | 120 | 0.5 | 30 | 69.85 | 69.89 | 69.84 | 69.86 | 0.02645751 | 0.14 | 49.85 | 49.86 | 49.88 | 49.86333 | 0.01527525 | 0.1366667 | 5.05 | 5.06 | 5.07 | 5.06 | 0.01 | 0.06 | 69.7835 | 0.2165 | 49.2644 | 0.7356 | 5.8668 | 0.8668 | 3.923 | 3.851 | 3.887 | 0.05091169 | 2.879 | 2.982 | 2.9305 | 0.072832 | 6.337 | 5.881 | 6.109 | 0.3224407 | 3.755 | 4.108 | 3.9315 | 0.2496087 | 37.842 | 32.398 | 35.12 | 3.849489 | 23.327 | 26.588 | 24.9575 | 2.305875 | 25.3 | 25.5 | 25.6 | 25.46667 | 0.1527525 | 67% | 66% | 65% | 66% | 1% | 34 | 37 | 5 | 2 | 44 | 11.67 | 3.91 | 9.41 | 2025-12-03 | Cui Zhong
18 | 210 | 200 | 0.2 | 30 | 0.5 | 10 | 69.71 | 69.77 | 69.74 | 69.74 | 0.03 | 0.26 | 49.73 | 49.7 | 49.75 | 49.72667 | 0.02516611 | 0.2733333 | 4.98 | 4.98 | 4.99 | 4.983333 | 0.005773503 | 0.01666667 | 69.9431 | 0.0569 | 49.1778 | 0.8222 | 5.2577 | 0.2577 | 7.149 | 7.259 | 7.204 | 0.07778175 | 5.615 | 7.327 | 6.471 | 1.210567 | 8.084 | 8.262 | 8.173 | 0.125865 | 7.31 | 8.34 | 7.825 | 0.72832 | 28.269 | 30.948 | 29.6085 | 1.894339 | 39.791 | 31.767 | 35.779 | 5.673825 | 24.9 | 25.5 | 25.4 | 25.26667 | 0.321455 | 66% | 64% | 68% | 66% | 2% | 53 | 56 | 5 | 2 | 63 | 10.36 | 3.47 | 8.35 | 2025-12-03 | Cui Zhong
19 | 200 | 150 | 0.15 | 75 | 0.4 | 10 | 69.72 | 69.74 | 69.74 | 69.73333 | 0.01154701 | 0.2666667 | 49.66 | 49.68 | 49.72 | 49.68667 | 0.0305505 | 0.3133333 | 4.96 | 4.97 | 4.96 | 4.963333 | 0.005773503 | 0.03666667 | 69.8187 | 0.1813 | 49.2909 | 0.7091 | 5.3031 | 0.3031 | 6.333 | 5.443 | 5.888 | 0.629325 | 7.709 | 7.172 | 7.4405 | 0.3797163 | 8.774 | 8.2 | 8.487 | 0.4058793 | 10.535 | 9.154 | 9.8445 | 0.9765145 | 43.052 | 44.209 | 43.6305 | 0.8181225 | 54.557 | 46.249 | 50.403 | 5.874643 | 25.6 | 25.5 | 25.6 | 25.56667 | 0.05773503 | 65% | 66% | 65% | 65.33% | 0.5774% | 26 | 30 | 5 | 2 | 37 | 8.88 | 2.98 | 7.16 | 2025-12-03 | Cui Zhong
20 | 210 | 100 | 0.1 | 30 | 0.5 | 10 | 69.81 | 69.8 | 69.81 | 69.80667 | 0.005773503 | 0.1933333 | 49.76 | 49.78 | 49.76 | 49.76667 | 0.01154701 | 0.2333333 | 5 | 5.01 | 5.02 | 5.01 | 0.01 | 0.01 | 69.7861 | 0.2139 | 49.2554 | 0.7446 | 6.0836 | 1.0836 | 3.352 | 3.32 | 3.336 | 0.02262742 | 3.96 | 4.999 | 4.4795 | 0.7346839 | 3.821 | 3.89 | 3.8555 | 0.04879037 | 4.615 | 5.959 | 5.287 | 0.9503515 | 14.258 | 15.302 | 14.78 | 0.7382195 | 21.18 | 21.564 | 21.372 | 0.271529 | 25.3 | 25.7 | 25.3 | 25.43333 | 0.2309401 | 69% | 66% | 67% | 67.33% | 1.528% | 81 | 84 | 5 | 2 | 91 | 8.61 | 2.89 | 6.94 | 2025-12-03 | Cui Zhong
21 | 190 | 100 | 0.1 | 30 | 0.3 | 30 | 69.84 | 69.84 | 69.82 | 69.83333 | 0.01154701 | 0.1666667 | 49.77 | 49.81 | 49.82 | 49.8 | 0.02645751 | 0.2 | 5.07 | 5.07 | 5.08 | 5.073333 | 0.005773503 | 0.07333333 | 69.8083 | 0.1917 | 49.6467 | 0.3533 | 5.8227 | 0.8227 | 5.138 | 4.978 | 5.058 | 0.1131371 | 4.357 | 5.502 | 4.9295 | 0.8096373 | 8.293 | 7.539 | 7.916 | 0.5331585 | 6.748 | 8.622 | 7.685 | 1.325118 | 41.115 | 32.022 | 36.5685 | 6.429722 | 35.398 | 50.486 | 42.942 | 10.66883 | 20.8 | 25 | 25.1 | 23.63333 | 2.454248 | 77% | 62% | 65% | 68% | 7.937% | 113 | 117 | 5 | 2 | 124 | 11.67 | 3.91 | 9.41 | 2025-12-04 | Cui Zhong
22 | 210 | 200 | 0.2 | 120 | 0.5 | 30 | 69.71 | 69.71 | 69.7 | 69.70667 | 0.005773503 | 0.2933333 | 49.67 | 49.66 | 49.69 | 49.67333 | 0.01527525 | 0.3266667 | 5.01 | 5.02 | 5.04 | 5.023333 | 0.01527525 | 0.02333333 | 70.3827 | 0.3827 | 49.564 | 0.436 | 5.65 | 0.65 | 6.661 | 6.321 | 6.491 | 0.2404163 | 7.929 | 8.067 | 7.998 | 0.09758074 | 7.721 | 7.432 | 7.5765 | 0.2043539 | 9.12 | 9.525 | 9.3225 | 0.2863782 | 28.778 | 28.852 | 28.815 | 0.0523259 | 33.777 | 38.49 | 36.1335 | 3.332594 | 24.3 | 25.4 | 25.1 | 24.93333 | 0.5686241 | 66% | 64% | 65% | 65% | 1% | 21 | 25 | 5 | 2 | 32 | 13.03 | 4.37 | 10.51 | 2025-12-04 | Cui Zhong
23 | 210 | 200 | 0.2 | 120 | 0.3 | 10 | 69.65 | 69.66 | 69.7 | 69.67 | 0.02645751 | 0.33 | 49.68 | 49.64 | 49.7 | 49.67333 | 0.0305505 | 0.3266667 | 5.03 | 5.04 | 5.06 | 5.043333 | 0.01527525 | 0.04333333 | 69.9464 | 0.0536 | 49.1411 | 0.8589 | 4.8072 | 0.1928 | 6.771 | 6.381 | 6.576 | 0.2757716 | 7.705 | 7.66 | 7.6825 | 0.03181981 | 7.666 | 7.161 | 7.4135 | 0.3570889 | 8.808 | 8.756 | 8.782 | 0.03676955 | 26.697 | 25.286 | 25.9915 | 0.9977277 | 33.65 | 31.76 | 32.705 | 1.336432 | 23.8 | 24.3 | 24.9 | 24.33333 | 0.5507571 | 67% | 65% | 63% | 65% | 2% | 17 | 21 | 5 | 2 | 28 | 10.36 | 3.47 | 8.35 | 2025-12-04 | Cui Zhong
24 | 210 | 200 | 0.2 | 120 | 0.5 | 10 | 69.66 | 69.67 | 69.7 | 69.67667 | 0.02081666 | 0.3233333 | 49.65 | 49.68 | 49.67 | 49.66667 | 0.01527525 | 0.3333333 | 5.05 | 5 | 5.01 | 5.02 | 0.02645751 | 0.02 | 69.6314 | 0.3686 | 49.1995 | 0.8005 | 6.3263 | 1.3263 | 6.812 | 6.741 | 6.7765 | 0.05020458 | 7.117 | 7.387 | 7.252 | 0.1909188 | 7.709 | 7.617 | 7.663 | 0.06505382 | 8.251 | 8.444 | 8.3475 | 0.1364716 | 28.751 | 27.76 | 28.2555 | 0.7007428 | 31.304 | 31.985 | 31.6445 | 0.4815397 | 24.4 | 24.7 | 25.2 | 24.76667 | 0.4041452 | 64% | 64% | 62% | 63.33% | 1.155% | 17 | 21 | 5 | 2 | 28 | 10.36 | 3.47 | 8.35 | 2025-12-04 | Cui Zhong
25 | 210 | 200 | 0.2 | 30 | 0.3 | 10 | 69.77 | 69.8 | 69.78 | 69.78333 | 0.01527525 | 0.2166667 | 49.83 | 49.83 | 49.78 | 49.81333 | 0.02886751 | 0.1866667 | 5 | 4.99 | 5 | 4.996667 | 0.005773503 | 0.003333333 | 70.5657 | 0.5657 | 49.7429 | 0.2571 | 5.9424 | 0.9424 | 7.284 | 7.047 | 7.1655 | 0.1675843 | 7.873 | 7.539 | 7.706 | 0.2361737 | 8.222 | 7.929 | 8.0755 | 0.2071823 | 9.129 | 8.568 | 8.8485 | 0.3966869 | 28.53 | 26.679 | 27.6045 | 1.308855 | 38.437 | 32.078 | 35.2575 | 4.496492 | 25 | 25.5 | 25.4 | 25.3 | 0.2645751 | 62% | 62% | 65% | 63% | 1.732% | 53 | 57 | 5 | 2 | 64 | 10.36 | 3.47 | 8.35 | 2025-12-04 | Cui Zhong
26 | 200 | 150 | 0.15 | 75 | 0.5 | 20 | 69.8 | 69.84 | 69.86 | 69.83333 | 0.0305505 | 0.1666667 | 49.73 | 49.73 | 49.79 | 49.75 | 0.03464102 | 0.25 | 5.05 | 5.06 | 5.04 | 5.05 | 0.01 | 0.05 | 69.8292 | 0.1708 | 49.5222 | 0.4778 | 4.9832 | 0.0168 | 8.648 | 7.58 | 8.114 | 0.75519 | 10.905 | 11.184 | 11.0445 | 0.1972828 | 13.162 | 12.087 | 12.6245 | 0.7601398 | 14.948 | 15.458 | 15.203 | 0.3606245 | 62.243 | 58.243 | 60.243 | 2.828427 | 78.962 | 71.122 | 75.042 | 5.543717 | 25.3 | 26 | 25.3 | 25.53333 | 0.4041452 | 66% | 65% | 65% | 65.33% | 0.5774% | 30 | 34 | 5 | 2 | 41 | 10.39 | 3.48 | 8.38 | 2025-12-04 | Cui Zhong
27 | 210 | 200 | 0.2 | 30 | 0.5 | 30 | 69.78 | 69.81 | 69.81 | 69.8 | 0.01732051 | 0.2 | 49.78 | 49.75 | 49.81 | 49.78 | 0.03 | 0.22 | 5 | 5 | 5.02 | 5.006667 | 0.01154701 | 0.006666667 | 69.7789 | 0.2211 | 51.2364 | 1.2364 | 5.5603 | 0.5603 | 6.461 | 6.19 | 6.3255 | 0.1916259 | 7.845 | 7.285 | 7.565 | 0.3959798 | 7.89 | 7.159 | 7.5245 | 0.5168951 | 9.229 | 8.345 | 8.787 | 0.6250824 | 35.044 | 27.42 | 31.232 | 5.390982 | 36.505 | 31.861 | 34.183 | 3.283804 | 24.3 | 25.6 | 25.3 | 25.06667 | 0.6806859 | 68% | 63% | 63% | 64.67% | 2.887% | 68 | 72 | 5 | 2 | 79 | 13.03 | 4.37 | 10.51 | 2025-12-04 | Cui Zhong
28 | 210 | 100 | 0.1 | 30 | 0.5 | 30 | 69.91 | 69.9 | 69.92 | 69.91 | 0.01 | 0.09 | 49.82 | 49.83 | 49.84 | 49.83 | 0.01 | 0.17 | 5.04 | 5.05 | 5.06 | 5.05 | 0.01 | 0.05 | 69.7684 | 0.2316 | 49.6021 | 0.3979 | 5.0882 | 0.0882 | 8.014 | 0,223/1,274 |  |  | 5.555 | 5.465 | 5.51 | 0.06363961 | 11.5 | 0,384/1,971 |  |  | 8.53 | 8.358 | 8.444 | 0.1216224 | 44.511 | 1,362/7,632 |  |  | 39.786 | 39.408 | 39.597 | 0.2672864 | 25.2 | 25.3 | 25.2 | 25.23333 | 0.05773503 | 64% | 63% | 63% | 63.33% | 0.5774% | 113 | 116 | 5 | 2 | 123 | 11.67 | 3.91 | 9.41 | 2025-12-04 | Cui Zhong
29 | 190 | 200 | 0.2 | 30 | 0.5 | 30 | 69.75 | 69.8 | 69.83 | 69.79333 | 0.04041452 | 0.2066667 | 49.73 | 49.72 | 49.8 | 49.75 | 0.04358899 | 0.25 | 5.03 | 5.02 | 5.02 | 5.023333 | 0.005773503 | 0.02333333 | 69.7397 | 0.2603 | 49.4205 | 0.5795 | 5.5652 | 0.5652 | 7.972 | 7.737 | 7.8545 | 0.1661701 | 6.237 | 7.07 | 6.6535 | 0.5890199 | 12.566 | 12.489 | 12.5275 | 0.05444722 | 8.981 | 11.398 | 10.1895 | 1.709077 | 60.969 | 57.067 | 59.018 | 2.759131 | 53.188 | 64.476 | 58.832 | 7.981821 | 25.1 | 25.3 | 25.4 | 25.26667 | 0.1527525 | 63% | 62% | 61% | 62% | 1% | 68 | 71 | 5 | 2 | 78 | 13.03 | 4.37 | 10.51 | 2025-12-04 | Cui Zhong
30 | 210 | 100 | 0.1 | 120 | 0.3 | 30 | 69.85 | 69.85 | 69.84 | 69.84667 | 0.005773503 | 0.1533333 | 49.8 | 49.84 | 49.85 | 49.83 | 0.02645751 | 0.17 | 5.08 | 5.07 | 5.07 | 5.073333 | 0.005773503 | 0.07333333 | 69.8783 | 0.1217 | 49.3369 | 0.6631 | 5.5311 | 0.5311 | 5.396 | 3.164 | 4.28 | 1.578262 | 3.482 | 3.204 | 3.343 | 0.1965757 | 8.16 | 4.975 | 6.5675 | 2.252135 | 4.806 | 4.402 | 4.604 | 0.2856711 | 43.801 | 29.828 | 36.8145 | 9.880403 | 31.983 | 29.387 | 30.685 | 1.835649 | 22 | 24.8 | 25.6 | 24.13333 | 1.890326 | 73% | 62% | 58% | 64.33% | 7.767% | 34 | 38 | 5 | 2 | 45 | 11.67 | 3.91 | 9.41 | 2025-12-04 | Cui Zhong
31 | 210 | 100 | 0.1 | 120 | 0.3 | 10 | 69.75 | 69.81 | 69.82 | 69.79333 | 0.03785939 | 0.2066667 | 49.85 | 49.8 | 49.76 | 49.80333 | 0.0450925 | 0.1966667 | 5.04 | 5.02 | 5.04 | 5.033333 | 0.01154701 | 0.03333333 | 69.668 | 0.332 | 50.1405 | 0.1405 | 5.7202 | 0.7202 | 4.731 | 3.414 | 4.0725 | 0.9312596 | 3.476 | 3.175 | 3.3255 | 0.2128391 | 7.431 | 5.065 | 6.248 | 1.673015 | 4.788 | 4.636 | 4.712 | 0.1074802 | 43.491 | 29.442 | 36.4665 | 9.934143 | 28.492 | 31.554 | 30.023 | 2.165161 | 25.6 | 25.4 | 25.4 | 25.46667 | 0.1154701 | 59% | 60% | 58% | 59% | 1% | 25 | 29 | 5 | 2 | 36 | 8.61 | 2.89 | 6.94 | 2025-12-04 | Cui Zhong
32 | 200 | 100 | 0.1 | 75 | 0.4 | 20 | 69.87 | 69.91 | 69.89 | 69.89 | 0.02 | 0.11 | 49.85 | 49.86 | 49.87 | 49.86 | 0.01 | 0.14 | 5.07 | 5.07 | 5.09 | 5.076667 | 0.01154701 | 0.07666667 | 74.6823 | 4.6823 | 51.6838 | 1.6838 | 5.6264 | 0.6264 | 4.679 | 3.601 | 4.14 | 0.7622611 | 3.472 | 3.017 | 3.2445 | 0.3217336 | 7.771 | 6.125 | 6.948 | 1.163898 | 5.075 | 4.378 | 4.7265 | 0.4928534 | 40.388 | 31.967 | 36.1775 | 5.954546 | 28.159 | 27.404 | 27.7815 | 0.5338656 | 25.3 | 25.3 | 25.2 | 25.26667 | 0.05773503 | 58% | 57% | 57% | 57.33% | 0.5774% | 42 | 45 | 5 | 2 | 52 | 10.12 | 3.39 | 8.16 | 2025-12-04 | Cui Zhong
33 | 190 | 200 | 0.2 | 120 | 0.3 | 10 | 69.72 | 69.73 | 69.71 | 69.72 | 0.01 | 0.28 | 49.77 | 49.73 | 49.75 | 49.75 | 0.02 | 0.25 | 5.02 | 5.02 | 5.02 | 5.02 | 0 | 0.02 | 69.627 | 0.373 | 49.3368 | 0.6632 | 7.0168 | 2.0168 | 6.928 | 5.989 | 6.4585 | 0.6639733 | 8.179 | 8.179 | 8.179 | 0 | 8.01 | 7.401 | 7.7055 | 0.430628 | 9.991 | 9.991 | 9.991 | 0 | 30.004 | 29.818 | 29.911 | 0.1315219 | 37.785 | 37.785 | 37.785 | 0 | 25.1 | 24.9 | 25.4 | 25.13333 | 0.2516611 | 57% | 57% | 56% | 56.67% | 0.5774% | 17 | 20 | 5 | 2 | 27 | 10.36 | 3.47 | 8.35 | 2025-12-04 | Cui Zhong
34 | 200 | 150 | 0.15 | 75 | 0.3 | 20 | 69.8 | 69.79 | 69.82 | 69.80333 | 0.01527525 | 0.1966667 | 49.79 | 49.76 | 49.8 | 49.78333 | 0.02081666 | 0.2166667 | 5.01 | 5 | 5.02 | 5.01 | 0.01 | 0.01 | 69.6911 | 0.3089 | 49.3996 | 0.6004 | 4.7736 | 0.2264 | 6.977 | 5.993 | 6.485 | 0.6957931 | 10.14 | 9.145 | 9.6425 | 0.7035712 | 10.804 | 9.554 | 10.179 | 0.8838835 | 13.989 | 13.49 | 13.7395 | 0.3528463 | 55.536 | 50.148 | 52.842 | 3.809891 | 72.848 | 68.422 | 70.635 | 3.129655 | 25.3 | 24.8 | 25.3 | 25.13333 | 0.2886751 | 57% | 57% | 56% | 56.67% | 0.5774% | 30 | 33 | 5 | 2 | 40 | 10.39 | 3.48 | 8.38 | 2025-12-05 | Cui Zhong
35 | 200 | 150 | 0.15 | 75 | 0.4 | 30 | 69.83 | 69.85 | 69.8 | 69.82667 | 0.02516611 | 0.1733333 | 49.74 | 49.78 | 49.77 | 49.76333 | 0.02081666 | 0.2366667 | 5.02 | 5.02 | 5.03 | 5.023333 | 0.005773503 | 0.02333333 | 69.6477 | 0.3523 | 49.2025 | 0.7975 | 6.1731 | 1.1731 | 7.706 | 6.311 | 7.0085 | 0.986414 | 9.332 | 9.665 | 9.4985 | 0.2354666 | 12.446 | 10.538 | 11.492 | 1.34916 | 12.691 | 14.091 | 13.391 | 0.9899495 | 59.925 | 57.557 | 58.741 | 1.674429 | 66.707 | 71.83 | 69.2685 | 3.622508 | 25.1 | 25.8 | 25 | 25.3 | 0.4358899 | 56% | 54% | 55% | 55% | 1% | 35 | 38 | 5 | 2 | 45 | 11.82 | 3.96 | 9.53 | 2025-12-05 | Cui Zhong
36 | 200 | 150 | 0.15 | 75 | 0.4 | 20 | 69.84 | 69.82 | 69.85 | 69.83667 | 0.01527525 | 0.1633333 | 49.77 | 49.75 | 49.76 | 49.76 | 0.01 | 0.24 | 5.01 | 4.99 | 5 | 5 | 0.01 | 0 | 69.6637 | 0.3363 | 49.4719 | 0.5281 | 4.8608 | 0.1392 | 5.945 | 5.447 | 5.696 | 0.3521392 | 8.961 | 7.769 | 8.365 | 0.8428713 | 9.26 | 8.297 | 8.7785 | 0.6809438 | 13.025 | 12.133 | 12.579 | 0.6307392 | 48.329 | 39.511 | 43.92 | 6.235268 | 69.357 | 69.182 | 69.2695 | 0.1237437 | 24.9 | 26.6 | 25.6 | 25.7 | 0.8544004 | 55% | 53% | 54% | 54% | 1% | 30 | 33 | 5 | 2 | 40 | 10.39 | 3.48 | 8.38 | 2025-12-05 | Cui Zhong
37 | 200 | 150 | 0.15 | 30 | 0.4 | 20 | 69.8 | 69.8 | 69.79 | 69.79667 | 0.005773503 | 0.2033333 | 49.74 | 49.76 | 49.73 | 49.74333 | 0.01527525 | 0.2566667 | 5 | 4.98 | 4.99 | 4.99 | 0.01 | 0.01 | 69.6639 | 0.3361 | 49.4025 | 0.5975 | 5.5902 | 0.5902 | 6.614 | 4.356 | 5.485 | 1.596647 | 5.195 | 5.525 | 5.36 | 0.2333452 | 10.082 | 7.41 | 8.746 | 1.889389 | 7.571 | 8.7 | 8.1355 | 0.7983236 | 45.597 | 38.499 | 42.048 | 5.019044 | 45.346 | 48.51 | 46.928 | 2.237286 | 20.8 | 25.3 | 25.3 | 23.8 | 2.598076 | 76% | 56% | 59% | 63.67% | 10.79% | 69 | 73 | 5 | 2 | 80 | 10.39 | 3.48 | 8.38 | 2025-12-05 | Cui Zhong
38 | 190 | 200 | 0.2 | 120 | 0.5 | 10 | 69.71 | 69.68 | 69.7 | 69.69667 | 0.01527525 | 0.3033333 | 49.7 | 49.66 | 49.67 | 49.67667 | 0.02081666 | 0.3233333 | 5 | 5.02 | 5 | 5.006667 | 0.01154701 | 0.006666667 | 69.5344 | 0.4656 | 49.3231 | 0.6769 | 5.3607 | 0.3607 | NA | 6.036 |  |  | 6.832 | 7.94 | 7.386 | 0.7834743 | NA | 7.359 |  |  | 7.953 | 9.854 | 8.9035 | 1.34421 | NA | 28.311 |  |  | 31.752 | 40.495 | 36.1235 | 6.182235 | 25 | 25.7 | 25.5 | 25.4 | 0.3605551 | 61% | 62% | 61% | 61.33% | 0.5774% | 17 | 21 | 5 | 2 | 28 | 10.36 | 3.47 | 8.35 | 2025-12-05 | Cui Zhong
39 | 190 | 200 | 0.2 | 30 | 0.3 | 30 | 69.75 | 69.82 | 69.83 | 69.8 | 0.04358899 | 0.2 | 49.77 | 49.74 | 49.8 | 49.77 | 0.03 | 0.23 | 5.02 | 5.02 | 5.04 | 5.026667 | 0.01154701 | 0.02666667 | 69.6959 | 0.3041 | 49.185 | 0.815 | 6.5631 | 1.5631 | 6.929 | 4.638 | 5.7835 | 1.619982 | 6.815 | 6.248 | 6.5315 | 0.4009295 | 10.974 | 7.244 | 9.109 | 2.637508 | 9.431 | 8.777 | 9.104 | 0.4624478 | 49.266 | 35.234 | 42.25 | 9.922122 | 50.583 | 47.718 | 49.1505 | 2.025861 | 25.4 | 25.3 | 25.1 | 25.26667 | 0.1527525 | 61% | 62% | 63% | 62% | 1% | 68 | 71 | 5 | 2 | 78 | 13.03 | 4.37 | 10.51 | 2025-12-05 | Cui Zhong
40 | 190 | 200 | 0.2 | 30 | 0.3 | 10 | 69.76 | 69.76 | 69.8 | 69.77333 | 0.02309401 | 0.2266667 | 49.76 | 49.77 | 49.8 | 49.77667 | 0.02081666 | 0.2233333 | 4.99 | 4.99 | 5 | 4.993333 | 0.005773503 | 0.006666667 | 69.657 | 0.343 | 49.4093 | 0.5907 | 5.0023 | 0.0023 | 5.614 | 5.614 | 5.614 | 0 | 4.797 | 4.787 | 4.792 | 0.007071068 | 6.571 | 6.571 |  |  | 5.988 | 5.737 | 5.8625 | 0.1774838 | 23.658 | 23.658 |  |  | 27.812 | 24.621 | 26.2165 | 2.256378 | 25.1 | 25.7 | 25.3 | 25.36667 | 0.305505 | 63% | 62% | 63% | 62.67% | 0.5774% | 53 | 56 | 5 | 2 | 63 | 10.36 | 3.47 | 8.35 | 2025-12-05 | Cui Zhong
41 | 190 | 100 | 0.1 | 120 | 0.5 | 30 | 69.96 | 69.98 | 69.97 | 69.97 | 0.01 | 0.03 | 49.96 | 49.94 | 49.95 | 49.95 | 0.01 | 0.05 | 5.08 | 5.09 | 5.07 | 5.08 | 0.01 | 0.08 | 69.6927 | 0.3073 | 49.3907 | 0.6093 | 5.9106 | 0.9106 | 3.116 | 2.153 | 2.6345 | 0.6809438 | 3.209 | 3.056 | 3.1325 | 0.1081873 | 4.324 | 3.364 | 3.844 | 0.6788225 | 4.087 | 4.189 | 4.138 | 0.07212489 | 25.102 | 21.953 | 23.5275 | 2.226679 | 23.796 | 28.284 | 26.04 | 3.173495 | 25.3 | 25.3 | 25.4 | 25.33333 | 0.05773503 | 64% | 63% | 64% | 63.67% | 0.5774% | 34 | 38 | 5 | 2 | 45 | 11.67 | 3.91 | 9.41 | 2025-12-05 | Cui Zhong
42 | 190 | 100 | 0.1 | 30 | 0.5 | 30 | 69.88 | 69.88 | 69.91 | 69.89 | 0.01732051 | 0.11 | 49.83 | 49.86 | 49.85 | 49.84667 | 0.01527525 | 0.1533333 | 5.09 | 5.08 | 5.09 | 5.086667 | 0.005773503 | 0.08666667 | 69.8426 | 0.1574 | 49.32 | 0.68 | 5.8956 | 0.8956 | 7.972 | 7.004 | 7.488 | 0.6844794 | 7.567 | 7.174 | 7.3705 | 0.277893 | 11.434 | 11.014 | 11.224 | 0.2969848 | 11.396 | 11.177 | 11.2865 | 0.1548564 | 47.918 | 49.598 | 48.758 | 1.187939 | 58.365 | 56.187 | 57.276 | 1.540079 | 24.4 | 25.5 | 24.9 | 24.93333 | 0.5507571 | 65% | 61% | 62% | 62.67% | 2.082% | 113 | 116 | 5 | 2 | 123 | 11.67 | 3.91 | 9.41 | 2025-12-05 | Cui Zhong
43 | 190 | 200 | 0.2 | 120 | 0.5 | 30 | 69.68 | 69.69 | 69.72 | 69.69667 | 0.02081666 | 0.3033333 | 49.69 | 49.7 | 49.7 | 49.69667 | 0.005773503 | 0.3033333 | 5.03 | 5.02 | 5.04 | 5.03 | 0.01 | 0.03 | 69.6443 | 0.3557 | 49.3634 | 0.6366 | 6.534 | 1.534 | 7.094 | 5.426 | 6.26 | 1.179454 | 7.461 | 7.568 | 7.5145 | 0.07566043 | 8.004 | 6.467 | 7.2355 | 1.086823 | 8.686 | 9.196 | 8.941 | 0.3606245 | 27.721 | 24.681 | 26.201 | 2.149605 | 34.074 | 35.864 | 34.969 | 1.265721 | 21.6 | 23.9 | 24.8 | 23.43333 | 1.650253 | 74% | 65% | 63% | 67.33% | 5.859% | 21 | 25 | 5 | 2 | 32 | 13.03 | 4.37 | 10.51 | 2025-12-05 | Cui Zhong
[53 empty] | Min |  |  |  |  | 23.43333 | 0.05773503 | 0.55 | 0.53 | 0.54 | 0.54
[53 empty] | Max |  |  |  |  | 25.7 | 2.598076 | 0.79 | 0.72 | 0.7 | 0.73
Note on G6: [Comentario encadenado] Su versión de Excel le permite leer este comentario encadenado; sin embargo, las ediciones que se apliquen se quitarán si el archivo se abre en una versión más reciente de Excel. Más información: https://go.microsoft.com/fwlink/?linkid=870924 Comentario: Se utilizó la misma boquilla de 0,4mm de diámetro.